## Общий
1. Явление, состоящее в увеличении амплитуд колебаний механической или электрической системы при ее возбуждении на определенных частотах, называется:
a) дифракия;
b) импеданс;
c) резонанс;
d) фокусировка.

2. Какие факторы влияют на амплитуду сигнала, отраженного от несплошности?
a) заполнение несплошности;
b) форма;
c) ориентация несплошности;
d) варианты a), b), c);

3. Преобразователи, имеющие клиновидную призму между пьезоэлементом и контролируемым объектом, обычно используются для:
a) контроля иммерсионным способом;
b) измерения толщин резонансным методом;
c) контроля сварных швов сдвиговыми волнами;
d) контроля импедансным методом.

4. Угол падения, при котором угол преломления составляет 90°, называется:
a) нормальным углом падения;
b) критическим углом;
c) углом максимального отражения;
d) ни один из вышеприведенных..

6. Узел ультразвукового прибора, служащий для получения отраженных сигналов называется:
a) глубиномер;
b) приемник;
c) индикатор;
d) стандартный образец.

7. Ультразвуковой резонансный метод используется для:
a) обнаружения больших неоднородностей структуры;
b) обнаружения пористости;
c) измерения толщины стенок;
d) ни один из вышеприведённых.

8. Угол преломления продольных ультразвуковых волн, падающих на границу раздела вода-металл под углом, не равным 90, зависит от:
a) соотношения характеристических импедансов воды и металла;
b) отношения скоростей звука в воде и металле;
c) частоты ультразвукового пучка;
d) соотношения плотностей воды и металла.

9. Ультразвуковым импульснум толщиномером откалиброванным по стали, измеряют толщину латунной детали. Скорость звука в стали больше, чем в латуни. Измеренная толщина латуни будет:
a) завышенной;
b) заниженной;
c) истинной;
d) измерения невозможны.

10. Волны при прохождении которых частицы колеблются параллельно направлению распространения волн, называются:
a) продольные волны;
b) сдвиговые волны;
c) волны Лэмба;
d) волны Рэлея.

12. Волны какого типа наиболее быстро затухают при проведении испытаний иммерсионным методом?
a) продольные волны;
b) нормальные волны;
c) поперечные волны;
d) поверхностные волны.

14. Какие параметры дефектоскопа влияют на мёртвую зону
a) длительность зондирующего импульса
b) длительность реверберационных помех
c) предельная чувствительность
d) a), b), c);

15. При контроле ультразвуковым теневым методом признаком дефекта служит:
a) увеличение амплитуды принятого сигнала;
b) уменьшение амплитуды принятого сигнала;
c) появление резонансного пика;
d) уменьшение времени прохождения ультразвуковых им¬пульсов

16. Какие параметры дефектоскопа влияют на мёртвую зону
a) тип распространяющейся волны
b) длительность реверберационных помех
c) предельная чувствительность
d) ни один из вышеперечисленных

17. Ультразвуковой преобразователь с частотой 10 МГц выгодно использовать для:
a) контроля контактным способом изделий с необработанными поверхностями;
b) иммерсионного контроля продольными волнами;
c) контроля изделий из пластиков;
d) контроля поверхностными волнами.

18. Скорость распространения продольных ультразвуковых волн в алюминии равна 6320 м/с. Чему равна основная частота резонансных колебаний, если алюминиевая пластинка имеет толщину 1 см ?
a) 316 кГц;
b) 432 кГц;
c) 5,8 МГц;
d) 128 кГц.

19. Какой из приведенных материалов обладает большим затуханием ультразвука?
a) грубозернистая стальная отливка;
b) прессованный алюминиевый профиль;
c) стальная поковка;
d) затухание в этих материалах одинаково

20. Продольная волна падает на границу оргстекло-сталь под углом 20 . Какие типы волн будут распространяться в сталь?
a) поперечная
b) продольная
c) поверхностная
d) a), b)

21. Упругие колебания, частоты которых расположены за верхним пределом слышимости, называются ультразвуковыми колебаниями. Этим термином обозначают все колебания с частотой, большей чем:
a) 20 кГц
b) 2 МГц;
c) 2 Гц;
d) 200 Гц

22. Продольные волны еще называют:
a) волны сжатия
b) волны плотности
с) волны давления
d) верно a), b), c)

23. Применение в ультразвуковых преобразователях кристаллов кварца ограничивается тем, что:
a) они растворяются в воде;
b) они представляют собой наименее эффективный излучатель ультразвуковых колебаний из всех обычно используемых материалов;
c) они механически и электрически не стабильны;
d) их характеристики сильно меняются во времени

24. Показателем преломления называется:
a) отношение плотностей двух сред;
b) отношение скоростей распространения упругих волн в двух средах;
c) отношение характеристических импедансов двух сред;
d) произведение плотности на модуль упругости.

25. Собственная частота пьезоэлемеита, на который излучается наибольшая энергия, определяется в первую очередь:
a) затуханием пьезоэлемента;
b) толщиной пьезоэлемента, плотностью . и упругими свойствами его материала;
c) конструкцией демпфера;
d) свойствами среды, в которую приходит излучение.

26. Для каких видов волн скорость распространения ультразвука в стали является максимальной?
a) продольные волны;
b) сдвиговые волны;
c) поверхностные волны;
d) скорость распространения ультразвука одинакова для всех видов волн.

27. При проведении ультразвуковых испытаний ультразвуковые волны излучаются в исследуемый материал …. в виде повторяющихся кратковременных импульсов.
a) эхо-импульсным методом:
b) методом незатухающих колебаний;
c) резонансным методом;
d) ни одним из вышеприведенных

28. При иммерсионном контроле в воде поверхностные волны распространяются не более, чем на:
a) 2…3 см.;
b) 25…30 см.;
c) 50 см.;
d) 100 см.

29. Имеются четыре вида излучающих преобразователей. Какой из них имеет пьезоэлемент наибольшей толщины:
a) с частотой 1 МГц;
b) с частотой 5 МГц;
c) с частотой 15 МГц:
d) с частотой 10 МГц

31. Скорость сдвиговых волн составляет приблизительно …. от скорости продольных волн в данном материале:
a) вдвое большую величину
b) половину
c) одну треть:
d) одну пятую

32. Пустоты, образующиеся при затвердении расплава металла за счет выделения газов, называются:
a) трещины;
b) ликвация;
c) пора;
d) усадочные раковины.

33. Пьезоэлемент ультразвукового преобразователя:
a) преобразует электрическую энергию в механическую энергию;
b) преобразует механическую энергию в электрическую энергию:
c) как а), так и б)
d) ни а), ни б)

34. Угол падения ультразвуковой волны на границу твердого тела, при достижении которого исчезает поперечная волна в этом теле, называется:
a) первый критический угол;
b) угол преломления;
c) угол Брюстера;
d) второй критический угол

35. Угол падения …. угол отражения:
a) больше чем:
b) меньше чем:
c) такой же, как;
d) ни один из вышеприведенных пунктов не подходит

36. Наиболее эффективным приемником ультразвука из нижеперечисленных пьезоматериалов является:
a) Сульфат лития;
b) Кварц;
c) Титанат бария;
d) Окись цинка.

37. Число полных волн, которые проходят через данную точку за данный промежуток времени (обычно за секунду) называется:
a) амплитуда;
b) длительность импульса:
c) частота;
d) длина волны

38. При увеличении частоты ПЭП:
a) уменшается ширина пучка
b) уменьшается длина волны
c) не влияет на характеристики ПЭП
d) верно a), b)

39. Узел эхо-дефектоскопа, служащий для измерения расстояний до выявленных дефектов, называется:
a) усилитель;
b) глубиномер;
c) синхронизатор;
d) генератор

40. Наиболее эффективным излучателем ультразвука из нижеперечисленых пьезоэлектрических материалов является:
a) сульфат лития;
b) кварц;
c) цирконат-титанат свинца (ЦТС);
d) окись серебра.

41. Передвижение преобразователя по поверхности исследуемого образца вручную или автоматически называются:
a) сканирование
b) демпфирование
c) сканирование угла
d) ни один из вышеперечисленных пунктов не верен

42. Какие явления имеют место при достижении ультразвуковым пучком поверхности раздела двух различных материалов?
a) отражение;
b) преломление;
c) изменение моды колебаний;
d) все вышеприведенные.

43. Сигнал на экране эхо-дефектоскопа, соответствующий противоположной границе испытуемого образца, называется:
a) шум;
b) исходный импульс;
c) «основной тон»;
d) донный сигнал

44. Какие типы волн могут быть возбуждены в металле с помощью электромагнитоакустических преобразователей ?
a) Объемные
b) Волны Лэмба
с) Волны Рэлея
d) Все перечисленные типы волн

45. Элемент преобразователя, в котором происходит преобразование электрических колебаний в ультразвуковые и ультразвуковых в электрические называется:
a) демпфер;
b) призма;
c) пьезоэлемент;
d) протектор

46. Какое назначение протектора в прямом преобразователе?
a) Защита пьезоэлемента от механических повреждений
b) Преобразование электрических колебаний в акустические
c) Подавление реверберационных шумов
d) Преобразование акустических колебаний в электрические

47. Увеличение частоты ПЭП продольных ультразвуковых колебаний приводит к тому, что скорость распространения ультразвука:
a) увеличивается;
b) уменьшается;
c) не изменяется;
d) возможно как а), так и б)

48. Основная частота колебаний пьезоэлемента в первую очередь зависит от:
a) длительности возбуждающего электрического импульса;
b) характеристик усилителя импульса;
c) толщины пьезоэлемента;
d) ни один из вышеприведенных.

49. Если частицы среды колеблются перпендикулярно направлению распространения волнового движения, то такие волны называются:
a) продольные волны;
b) сдвиговые волны;
c) поверхностные волны;
d) волны Лэмба

50. Демпфирование пьезоэлемента – это
a) защита пьезоэлемента от механических повреждений
b) гашение отражённых волн
c) гашение части энергии, излучаемой задней (нерабочей) поверхностью пьезоэлемента
d) распространение УЗВ под углом к поверхности контролируемого изделия

51. Лучшим методом обнаружения мелких поверхностных дефектов в изделиях сложной формы из немагнитных материалов является:
a) радиографический метод;
b) капиллярный метод;
c) ультразвуковой теневой метод;
d) магнитопорошковый метод.

52. Скорость ультразвука зависит от:
a) типа волны
b) Длины волны
c) Материала в котором распространяется
d) верно a), c)

53. Деталь из определённого материала, содержащая искусственные отражатели заданных форм и размеров и служащая для калибровки дефектоскопов, называется:
a) стандартный образец;
b) протектор;
c) демпфер;
d) калибратор

54. Волны Лэмба могут быть использованы для испытаний:
a) поковок;
b) штамповок;
c) слитков;
d) тонких листов.

55. Если при прозвучивании поковки эхо-методом в определенных зонах пропадает донный сигнал, то причиной этого может быть:
a) изменение формы донной поверхности изделия;
b) местное изменение скорости звука в этих зонах;
c) повышенное затухание звука в этих зонах;
d) а) и с)

56. Скорость распространения ультразвука в среде определяется ее:
a) плотностью;
b) модулем упругости;
c) a) и b);
d) характеристическим импедансом.

57. Преимуществом метода свободных колебаний является:
a) возможность обнаружения очень мелких дефектов;
b) высокая точность измерения толщин;
c) возможность контроля изделий из материалов с большим затуханием звука и малыми модулями упругости;
d) отсутствие непосредственного контакта преобразователя с контролируемым объектом.

58. Теплопроводность, внутреннее трение, упругий гистерезис и, особенно, рассеяние представляют собой четыре основные механизма, которые ведут к:
a) затуханию;
b) преломлению;
c) расширению пучка;
d) насыщению.

59. Механическим импедансом называется:
a) произведение плотности среды на скорость распространения звука в ней;
b) отношение скорости звука к плотности среды;
c) комплексное отношение амплитуды возмущающей силы к вызываемой ею амплитуде колебательной скорости;
d) отношение скоростей распространения звука в двух контактирующих средах

60. В импульсных ультразвуковых приборах синхронизатор определяет:
a) продолжительность импульса;
b) усиление;
c) частоту повторения импульса;
d) длительность развертки.

61. Неоднородности в поковках ориентируются, как правило:
a) случайным образом;
b) на границах зерен кристаллической структуры;
c) под прямым, углом к внешней поверхности;
d) под прямым углом по отношению к кристаллической структуре

62. Фронтальная разрешающая способность ультразвукового дефектоскопа определяется в основном:
a) частотой повторения импульсов;
b) шириной диаграммы направленности;
c) мощностью излучения;
d) a) и c)

63. При использовании метода свободных колебаний в контролируемом объекте обычно возбуждаются:
a) сдвиговые (поперечные) волны;
b) поверхностные волны
c) изгибные волны
d) крутильные волны

64. При контроле эхо-методом объекта с грубой поверхностью целесообразно использовать:
a) более низкую частоту ультразвука и более густую смазку, чем при контроле объектов с гладкими поверхностями;
b) более высокую частоту и более густую смазку, чем при испытании объектов с гладкой поверхностью;
c) более высокую частоту и более жидкую смазку, чем при испытании образца с гладкой поверхностью;
d) ни один из вышеприведенных.

65. Акустический импедансный метод применяется в основном для:
a) обнаружения мелких дефектов в металлах;
b) выявления дефектов клеевых соединений в многослойных конструкциях и расслоений в слоистых пластиках;
c) контроля литья;
d) измерения толщин при одностороннем доступе

66. Область под преобразователем который включен по совмещенной схеме называется:
a) мертвая зона;
b) зона Фраунгофера;
c) зона Френеля;
d) a) и b)

67. При контроле акустическим импедансным методом в контролируемом объекте возбуждаются:
a) изгибные волны;
b) поверхностные волны;
c) сдвиговые волны;
d) крутильные волны

68. С помощью волн Релея лучше всего обнаруживаются дефекты расположенные:
a) На глубине до одной длины волны под поверхностью;
b) Шести длин волн под поверхностью;
c) На поверхности;
d) Две длины волны под поверхностью.

69. Упругие колебания низких частот (до 20 кГц) используются при контроле:
a) эхо-методом;
b) импедансным методом;
c) методом свободных колебаний;
d) b) и c)

70. Использование какой из приведенных частот приводит к наибольшим потерям за счет затухания:
a) 1 МГц;
b) 2,5 МГц;
c) 5 МГц;
d) 10 МГц.

71. При падении звуковой энергии на границу раздела двух веществ скорость которых различная под углом отличным от нормального, то:
a) прошедшая волна преломится;
b) пройдет под углом равным углу падения;
c) падающая волна отразиться;
d) верно а), и с)

72. При контроле эхо-методом с использованием развертки типа А обнаружены мощные импульсы, которые движутся с различными скоростями поперек экрана в горизонтальном направлении. При сканировании одной и той же области образца характер изображения на экране не воспроизводится. Возможной причиной показаний такого рода может быть:
a) пористость исследуемого образца;
b) трещины нерегулярной формы;
c) газовые пузырьки в образце;
d) электрические помехи.

73. Величина расхождения ультразвукового пучка зависит, от размеров излучателя и длины излучаемой волны, при этом, величина расхождения:
a) увеличивается с уменьшением частоты и размеров излучателя;
b) уменьшается с уменьшением частоты и размеров излучателя;
c) увеличивается с уменьшением частоты и увеличением размеров излучателя;
d) уменьшается с увеличением частоты и уменьшением размеров излучателя.

74. Усиление уменьшилось на 6, 10, 20, 26, 40 дБ. Во сколько раз уменьшилась амплитуда?
a) амплитуда уменьшилась соответственно в 1; 5, 8, 12 и 50 раз;
b) амплитуда уменьшилась соответственно в 3, 8, 30; 50 и 80 раз;
c) амплитуда уменьшилась соответственно в 1; 2, 5; 4, 5; 10 и 20 раз;
d) амплитуда уменьшилась соответственно в 2; 3,3; 10; 20 и 100 раз;

75. Лучевая разрешающая способность ультразвукового преобразователя увеличивается с увеличением:
a) диаметра
b) ширины пучка
c) частоты повторения импульсов
d) толщины объекта

76. Ультразвуковой эхо-дефектоскоп откалиброван так, что эхо-сигнал от плоскодонного отверстия диаметром 2 мм, расположенного в стандартном образце на глубине 7,5 см имеет амплитуду 5 см. При испытании натурального изделия (из того же материала, что и стандартный образец) эхо-сигнал той же амплитуды получен от дефекта, залегающего на той же глубине. Площадь дефекта в натуральном изделии:
a) равна площади плоскодонного отверстия в стандартном образце;
b) больше, чем площадь этого отверстия;
c) меньше площади плоскодонного отверстия в стандартном образце;
d) около 1/2 от площади плоскодонного отверстия.

77. Для какой волны характерно чередование расстояние между отдельными плоскостями в среде:
a) поверхностной волны;
b) сдвиговой волны;
c) продольной волны;
d) волны Лэмба

78. Сдвиговые волны могут быть использованы для обнаружения:
a) Дефектов типа расслоений в тонком материале;
b) Непроваров в сварных соединениях;
c) Измерение толщины листов.
d) верно b), c).

79. По мере увеличения частоты ультразвука угол, характеризующий раскрытие основного лепестка диаграммы направленности излучателя данного диаметра:
a) уменьшается
b) остается неизменным
c) увеличивается
d) изменяется, обратно пропорционально длине волны

80. При контроле иммерсионным эхо-методом толщина слоя жидкости между преобразователем и исследуемым объектом должна быть:
a) как можно меньше;
b) любая, так как не влияет на результаты испытаний;
c) такой же самой, как при настройке;
d) как можно больше.

81. Что такое точка выхода преобразователя?
a) место фокусировки электрических колебаний;
b) точка пересечения механических и пьезоэлектрических колебаний;
c) точка пересечения акустической оси с рабочей поверхностью преобразователя;
c) начало преобразователя.

82. Какой из приведенных типов дефектов при равной площади обладает наихудшей выявляемостью?
a) трещина;
b) окисная плена;
c) раковина;
d) шлаковое включение.

83. Дефекты прямоугольной формы, залегающие в металле на одинаковой, глубине, ориентированные перпендикулярно направлению прозвучивания, имеющие одинаковую площадь и одинаковое раскрытие, имеют разные соотношения сторон. При каком соотношении сторон дефект выявляется лучше всего?
a) 1:10
b) 1:1
c) 1:3
d) 2:1

84. Дефекты, расположенные вблизи поверхности ввода УЗК не могут быть обнаружены эхо-методом по причине:
a) эффекта дальнего поля;
b) ослабления;
c) прихода эхо-сигнала до окончания зондирующего импульса;
d) преломления.

85. Механическая и электрическая стабильность, нерастворимость и стабильность во времени представляют собой три основных преимущества использования пьезоэлементов из:
a) сульфата лития
b) титаната бария;
c) кварца
d) цирконата -титаната свинца

86. Явление, при котором скорость звука зависит от длины волны, называется
a) дисперсией
b) расхождением
c) анизотропией
d) отражением

87. По каким формулам рассчитывают координаты дефекта h и 1. относительно точки выхода преобразователя, если известны расстояние r и угол a?
a) h = г Ctg a I =r tg a.
b) h = r Sin a I = r Cos a.
c) h = r tg a. I = r sin a.
d) h = r Sek a I =r Cosec a.

89. Усталостные трещины в металлах возникают:
a) в процессе литья слитков;
b) при термообработке деталей;
c) под действием длительных знакопеременных нагрузок при эксплуатации деталей;
d) в процессе холодной обработки.

90. Увеличение длительности зондирующего импульса эхо-дефектоскопа приводит к:
a) увеличению амплитуды эхо-сигнала, но уменьшению разрешающей способности прибора;
b) увеличению разрешающей способности прибора;
c) не оказывает влияния на результаты испытаний;
d) уменьшает проникающую способность звуковой волны.

91. На развертке типа А «мертвая» зона относится к:
a) Расстоянию заключенному внутри ближнего поля;
b) Области вне угла расхождения луча;
c) В области между ближним и дальнем полем.
d) Расстоянию, перекрываемому длительность зондирующего импульса.

92. Способность некоторых материалов преобразовывать электрическую энергию в механическую и наоборот называется:
a) преобразование мод;
b) пьезоэлектрический эффект;
c) преломление;
d) дифракция

93. Газовые несплошности уменьшаются до плоских форм, параллельных поверхности при:
a) Прокате;
b) Мех. обработке;
c) Ковке;
d) Сварке.

94. В какой зоне амплитуда сигнала от несплошности будет уменьшаться экспоненциально с увеличением расстояния:
a) В зоне дальнего поля;
b) В зоне ближнего поля;
c) В мертвой зоне;
d) В зоне Френеля.

95. Преобразователь с внешней акустической задержкой обычно используется для:
a) Измерения затухания;
b) Измерения характеристик акустической волны;
c) Толщинометрии или обнаружения дефектов в тонких материалах.
d) Контроля сварных швов

96. Какой из следующих эталонных отражателей не зависит от угла ввода луча:
a) Плоскодонные отражатели;
b) Зарубка;
c) Боковое сверление, параллельное поверхности образца и перпендикулярно ультразвуковому лучу.
d) Сегментный отражатель.

97. Появление на экране эхо-дефектоскопа большого числа малоинтенсивных импульсов (часто называемых "шум") связано, как правило, с:
a) пористостью;
b) крупнозернистой структурой материала;
c) как а) так и b)
d) наличием крупных включений

98. Какой из основных конструктивных элементов наклонного и PC преобразователей отсутствует в прямом преобразователе?
a) демпфер;
b) призма;
c) протектор;
d) соединяющие электроды.

99. Если поверхности контролируемого объекта не параллельны, то:
a) изображение на экране электроннолучевой трубки может не содержать донного сигнала;
b) обнаружение дефектов, ориентированных параллельно поверхности ввода УЗК, становится затруднительным;
c) появляются ложные сигналы;
d) уменьшается проникающая способность ультразвука

100. Типичными дефектами поковок являются:
a) усадочные раковины;
b) расслоение металла;
c) трещины;
d) как b), так и c).

101. При проведении испытаний оператор обнаружил сильное падение амплитуды донного эхо-сигнала без регистрации дефекта. Такое явление может наблюдаться по причине:
a) в объекте имеется дефект, ориентированный под острым углом к поверхности ввода УЗК;
b) пористости;
c) крупнозернистой структуры;
d) все три приведенных фактора могут вызвать такое явление.

102. При контроле акустическим импедансным методом для передачи упругих колебаний от преобразователя к контролируемому объекту используется:
a) толстый слой жидкости;
b) тонкий слой контактной смазки;
c) электромагнитное поле;
d) сухой «точечный» контакт в небольшой по площади зоне

103. Может ли быть использован эхо-дефектоскоп в качестве толщиномера?
a) может, но будет обладать меньшей точностью измерения;
b) может, но не так удобен в работе;
c) не может, т. к. даваемая информация очень ограниченна;
d) как a), так и b).

104. В общем случае сдвиговые волны более чувствительны к небольшим неоднородностям, чем продольные волны в данном материале для данной чистоты потому что
a) длина сдвиговой волны меньше, чем продольной;
b) сдвиговые волны меньше, чем продольные рассеиваются в материале;
c) направление колебания частиц в сдвиговых волнах таково, что они более чувствительны к неоднородностям;
d) длина волны сдвиговых колебаний больше, чем длина волны продольных колебаний.

105. Величина максимально возможной скорости сканирования определяется в первую очередь:
a) частотой ультразвукового преобразователя;
b) явлениями внутреннего трения;
c) максимальной частотой повторения импульсов, возможной для данного прибора, и геометрией контролируемого объекта;
d) устойчивостью изображения на экране электронно-лучевой трубки.

106. Преобразователь, содержащий несколько пьезоэлементов, расположенных в одном корпусе, называется:
a) фокусирующий преобразователь;
b) мозаичный преобразователь;
c) раздельно-совмещенный;
d) коллиматор

107. Наличие мешающих сигналов на линии развертки типа А, перемещающихся по развертке и по форме подобных эхо-сигналам, свидетельствует о:
a) электрических помехах;
b) неправильно выбранной частоте ультразвуковых колебаний
c) неисправности блока синхронизации;
d) недостаточном усилении приемника

108. Пьезоэлемент ультразвукового преобразователя с рабочей частотой 10 МГц имеет толщину примерно:
a) 1.27.см;
b) 1,3 мм;
c) 0,3 мм;
d) различную в зависимости от кристаллической структуры

109. В каком из приведенных образцов наблюдается наименьшее затухание УЗ колебаний?
a) стеклянный слиток;
b) стальной слиток;
c) слиток из оргстекла;
d) титановый слиток.

110. В жидкости могут существовать:
a) продольные волны
b) сдвиговые волны
c) как а).так и б)
d) поверхностные упругие волны

111. Волны Лэмба используются в основном для:
a) контроля литья;
b) обнаружения дефектов в тонких листах и тонкостенных трубах;
c) измерения толщины при одностороннем доступе;
d) контроля величины зерна и качества термообработки металлов.

112. Волна распространяющаяся вдоль слабо напряженной границы твердого тела и быстро затухающая с глубиной:
a) продольная
b) сдвиговая
c) поверхностная
d) ни один из выше приведенных

113. С увеличением отношения характеристических импедансов контактирующих сред (контакт идеальный) коэффициент отражения от границы раздела между ними:
a) не изменяется;
b) уменьшается;
c) увеличивается;
d) уменьшается пропорционально.

114. Длина волны упругих колебаний:
a) прямо пропорциональна скорости звука и частоте
b) прямо пропорциональна скорости звука и обратно пропорциональна частоте;
c) обратно пропорциональна скорости звука и прямо пропорциональна частоте
d) равна произведению скорости звука на частоту

115. Временная регулировка чувствительности эхо-дефектоскопа служит для:
a) повышения разрешающей способности;
b) выравнивания чувствительности к дефектам, залегающим на разных глубинах;
c) сужения диаграммы направленности преобразователя;
d) a) и b).

116. Неоднородность химического состава сплава в различных зонах слитка называется:
a) флокен;
b) питтинг;
c) ликвация;
d) мартенсит

117. Где происходит расхождение луча ?
a) В ближнем поле;
b) В дальнем поле;
c) В кристалле;
d) В мертвой зоне.

118. Преимуществом электромагнитно-акустических преобразователей перед пьезоэлектрическими является:
a) повышенная чувствительность;
b) меньшее потребление энергии;
c) отсутствие необходимости применения контактных смазок и иммерсионных жидкостей;
d) простота конструкции.

119. Какие волны огибают криволинейные участки поверхности с небольшим отражением или без отражения от этих участков?
a) нормальные волны;
b) поверхностные волны;
c) сдвиговые волны;
d) продольные волны.

120. Акустический импедансный метод использует влияние дефектов на:
a) скорость распространения звука в контролируемом объекте;
b) частотный спектр принятого акустического сигнала;
c) затухание упругих колебаний;
d) механический импеданс контролируемого объекта.

121. Время от начала излучения в образец зондирующего импульса до момента прихода эхо-сигнала от дефекта при контроле прямым преобразователем, скорости звука в образце 6000 м/с и глубине залегания дефекта 30 мм составляет:
a) 10 мкС;
b) 16,7 мкС;
c) 5 мкС;
d) 22 мкС.

122. Акустические линзы …. обеспечивают фокусирование ультразвуковой энергии вдоль линии фокуса
a) с цилиндрической кривизной;
b) со сферической кривизной;
c) выпуклой формы;
d) вогнутой формы

123. Скорость ультразвука в алюминии составляет 6250 м/с. Для прохождения ультразвука сквозь пластину алюминия толщиной 2,5 см необходимо:
a) 1/8 с;
b) 4 мкС;
c) 4 мС;
d) 20,3 мкС.

124. При использовании метода свободных колебаний контролируемый объект обычно возбуждают:
a) периодическими ударами электромагнитного вибратора;
b) пьезоэлектрическим излучателем;
c) магнитострикционным вибратором;
d) электромагнитным полем

125. При контроле сварных швов эхо-методом с использованием наклонного преобразователя можно обнаружить:
a) пористость;
b) трещины;
c) непроваренные участки;
d) a), b) и c).

126. Метод свободных колебаний применяется в основном для:
a) контроля величины зерна в изделиях из металлов;
b) измерения толщин стенок труб;
c) обнаружения расслоений и зон нарушения соединений в многослойных конструкциях из полимерных композиционных материалов;
d) обнаружения поверхностных дефектов.типа усталостных трещин

127. Реверберационная характеристика наклонного совмещённого преобразователя в значительной мере зависит от
a) материала призмы
b) конструкции призмы
c) протектора
d) a), b)

128. Каким методом лучше всего выявляются раковины и пористость в алюминиевом литье?
a) магнитным
b) ультразвуковым эхо-методом;
c) вихретоковым;
d) радиографическим.

129. Операция, в результате которой пьезоэлементы из пьезоэлектрической керамики приобретают пьезоэлектрические свойства, называется:
a) тренировка;
b) поляризация;
c) термообработка;
d) электризация.

130. В акустическом импедансном методе используются частоты:
a) свыше 5 МГц;
b) от 1 до 5 МГц;
c) от 1 до 20 кГц;
d) ниже 50 Гц

131. Характеристический импеданс материала:
a) прямо пропорционален плотности и обратно пропорционален скорости звука;
b) прямо пропорционален скорости звука и обратно пропорционален плотности;
c) обратно пропорционален плотности и скорости звука;
d) равен произведению плотности на скорость звука.

132. При контроле методом свободных колебаний основным признаком дефекта служит:
a) изменение фазы принятого сигнала;
b) изменение частотного спектра сигнала;
c) амплитуда отраженного эхо-сигнала;
d) появление многократных эхо-сигналов.

133. Основной причиной затруднений, возникающих при ультразвуковом контроле отливок, является:
a) грубозернистая структура;
b) разнообразие типов дефектов;
c) хаотическая ориентация дефекта структуры;
d) все вышеприведенные.

134. Постепенное ослабление ультразвуковой энергии, по мере прохождения ультразвуковых колебаний в среде связано с:
a) отражением
b) преломлением;
c) воспроизводимостью;
d) затуханием

135. Угол Q расхождения ультразвукового пучка частоты f излучаемого пьезоэлементом диаметра D, может быть определен из формулы:
a) sin Q = 0,85 D f;
b) cos Q = 0,51 D/l;
c) tg Q = D l;
d) sin Q = 1,22 l /D, где l - длина волны

136. Преобразователь с частотой 15МГц более всего подходит для контроля:
a) алюминиевых слитков контактным методом;
b) сварных швов аустенитных сталей;
c) металлических листов с использованием поверхностных волн;
d) иммерсионного контроля; изделий из мелкозернистого металла.

137. Какое назначение корпуса в преобразователе?
a) Защита элементов от механических повреждений и электромагнитных помех
b) Подавление реверберационных шумов
c) проводки и снятия электрического напряжения к пьезоэлементу
d) создания необходимого типа волны

138. Ультразвуком называют:
a) любые упругие волны колебания, распространяющие в металлах;
b) упругие колебания с частотами выше 20 кГц;
c) колебания любых частот, распространяющиеся в жидкостях
d) колебания волн слышимые человеком

139. Какое назначение проводников в преобразователе?
a) Преобразование электрических колебаний в акустические и обратное преобразование
b) Защита пьезоэлемента от механических повреждений
c) Проводки и снятия электрического напряжения к пьезоэлементу
d) Создания необходимого типа волны

140. Если частицы среды колеблются параллельно направлению распространения волн, то распространяющиеся волны называются:
a) продольные волны:
b) сдвиговые волны;
c) поверхностные волны;
d) волны Лэмба

141. Какое назначение призмы в преобразователе?
a) Преобразование электрических колебаний в акустические и обратное преобразование
b) Защита пьезоэлемента от механических повреждений
c) Подавление реверберационных шумов
d) Создания необходимого типа волны

142. Многочисленные сигналы небольшой интенсивности, получаемые на экране эхо-дефектоскопа вследствие наличия в образце множества небольших неоднородностей или крупнозернистой структуры материала, называются:
a) дивергенция;
b) интерференция;
c) структурные шумы;
d) резонанс.

143. Какой из нижеперечисленных преобразователей содержит наиболее тонкий пьезоэлемент?
a) C частотой 1.25 МГц
b) C частотой 5.00 МГц
c) C частотой 10.00 МГц
d) C частотой 2.50 МГц

144. Материал, помещенный между преобразователем и поверхностью испытуемого объекта с целью улучшения или обеспечения прохождения ультразвуковых колебаний называется:
a) смачивающий агент;
b) акустическая контактная среда
c) акустический носитель:
d) демпфер

145. Пьезопластины из одного и того же пьезоматериала с радиусами А1 < А2 излучают в изделие ультразвуковые колебания. Какая из пластин создает большую ширину пучка?
a) Первая
b) Вторая
c) Неизвестно.
d) Обе создают одинакувую ширину пучка

146. Величина, характеризующая величину пути, пройденного упругой волной за единицу времени, называется:
a) частота
b) скорость распространения волны;
c) длина волны;
d) ни один из вышеприведенных

147. Проводится испытание алюминиевого образца (скорость продольных волн 6320 м/с) иммерсионным способом с использованием воды в качестве промежуточного слоя. Скорость звука в воде 1490 м/с, угол падения 5. Угол преломления для продольных волн составит приблизительно:
a) 22 град;
b) 18 град;
c) 26 град;
d) 36 град.

148. Когда ультразвуковой луч проходит через поверхность раздела двух различных сред под углом, отличным от прямого, новый угол, под которым этот луч движется дальше во второй среде определяется:
a) рассеиванием:
b) отражением;
c) сжатием:
d) преломлением

149. Какая используеться схема включения ПЭП при контроле зеркально-теневым методом
а) совмещенная
b) раздельно-совмещенная
с) раздельная
d) верно а), и с)

150. При использовании развертки типа А горизонтальная базисная линия на экране эхо-дефектоскопа представляет собой:
a) количество отраженной ультразвуковой энергии:
b) расстояние, пройденное преобразователем по контролируемому объекту;
c) толщину испытуемого материала
d) шкалу времени

151. При контроле ультразвуковым эхо-импульсным методом признаком дефекта служит:
a) увеличение амплитуды принятого сигнала;
b) уменьшение амплитуды принятого сигнала;
c) появление промежуточного сигнала между зондирующим и донным сигналами;
d) уменьшение времени прохождения ультразвуковых им¬пульсов.

152. Способ передачи ультразвуковых колебаний, в котором преобразователь контактирует с испытуемым объектом через тонкий слой жидкости, называется:
a) иммерсионный способ;
b) бесконтактный способ:
c) контактный способ;
d) струйный способ

153. Фактор, определяющий количества отраженной ультразвуковой энергии от поверхности раздела двух сред, называется:
a) коэффициент рефракции;
b) показатель преломления;
c) модуль Юнга;
d) коэффициент отражения.

154. Которой из следующих частот соответствует импульс ультразвука с наиболее короткой длиной волны:
a) 1 МГц
b) 25 МГц;
c) 10 МГц;
d) 5 МГц

155. Длина волны, выраженная через скорость С и частоту f равна:
a) l = с•f;
b) l = 1/(с•f);
c) l = с/f;
d) l = с + f.

156. При проведении испытаний методом поверхностных волн частицы масла или загрязнении на поверхности объекта могут:
a) препятствовать распространению волн;
b) ослаблять звук, не влияя на показания на экране дефектоскопа:
c) влиять на ослабление звука и показания на экране дефектоскопа одновременно
d) а) и с)

157. Значение критических углов зависит от:
a) значения угла преломления
b) значения угла отражения
c) от соотношения скоростей в первой и второй среде
d) от волновых сопротивлений двух сред

158. Какие из нижеприведенных дефектов, залегающих на глубине 15 см от внешней поверхности образца, дают наибольший эхо-сигнал на экране дефектоскопа, если все факторы (исключая шероховатость поверхности и ориентацию) одинаковы?
a) дефект диаметром 2 мм с плоской гладкой поверхностью, расположенный под углом 75° к направлению распространения ультразвука;
b) дефект диаметром 2 мм с грубой поверхностью, расположенный под углом 75° к направлению распространения ультразвука:
c) дефект диаметром 2 мм с гладкой поверхностью, расположенный перпендикулярно направлению распространения ультразвука;
d) дефект диаметром 2 мм с шероховатой поверхностью, расположенный параллельно направлению распространения ультразвука

159. Отношение скорости распространения волны в одном материале к аналогичной скорости в другом материале называется:
a) характеристический импеданс;
b) модуль Юнга;
c) коэффициент Пуассона;
d) показатель преломления.

160. Влияние изменения напряжения сетевого питания на результаты ультразвукового контроля может быть сведено к минимуму использованием:
a) более эффективной контактной смазки;
b) кристаллического коллиматора;
c) стабилизатора напряжения
d) длинного кабеля питания

161. Импедансный метод контроля используется для определения:
a) непроклея или расслоения в клеевых изделиях;
b) измерение толщины стенок;
c) определение глубины упрочненного слоя;
d) ни один из вышеприведенных.

162. Частота 100000 Гц может записана как:
a) 10 кГц;
b) 100 кГц:
c) 100 МГц;
d) 0,1 кГц

163. Характеристический импеданс:
a) используется для расчета угла отражения;
b) представляет собой произведение плотности материала на скорость распространения звука в нем;
c) выражается законом Снеллиуса;
d) используется для определения параметров резонанса.

164. Преимуществом использования пьезокерамики в ультразвуковых преобразователях является то, что:
a) это один из наиболее эффективных излучателей ультразвуковой энергии;
b) она электрически и механически наиболее стабильна;
c) она имеет очень низкий характеристический импеданс;
d) она устойчива при температурах 700°С.

165. Какой тип волны имеет наименьшее затухание при прочих равных условиях:
a) продольная
b) поверхностная
c) поперечная
d) b), c)

166. Скорость распространения упругих волн зависит в первую очередь от:
a) длительности импульса;
b) частоты
c) свойств материала, в.котором распространяется звук, а также от типа волн;
d) ни от одного из вышеприведённых факторов не зависит;

167. В каком случае угол преломления равен углу падения
a) скорости звуковых волн в обеих средах одинаковы
b) коэффициенты затухания в обеих средах одинаковы
c) при равенстве удельных акустических сопротивлений
d) длина волны в обеих средах одинакова

169. Какая из ниже перечисленных толщин пьезопластины из ЦТС соответствует наиболее высокой частоте:
a) 0,1 мм;
b) 0,4 мм;
c) 0,5 мм;
d) 1 мм.

170. Величина угла расхождения излучаемых ультразвуковых колебаний в первую очередь зависит от:
a) характеристического импеданса материала изделий;
b) материала пьезоэлемента;
c) частоты и поперечных размеров преобразователя;
d) длительности импульса.

171. При контактном способе ввода колебаний сдвиговые волны могут быть возбуждены в исследуемом образце:
a) кристаллом кварца Х-среза, установленном на поверхность образца, смазанную маслом;
b) с помощью двух излучателей, расположенных на противоположных сторонах образца;
c) с помощью сферических акустических линз, установленных на поверхности излучателя;
d) наклонным преобразователем

172. Который из следующих преобразователей содержит наиболее тонкий пьезоэлемент?
a) преобразователь с частотой 1 МГц;
b) преобразователь-с частотой 5 МГц;
c) преобразователь с частотой 15 МГц;
d) преобразователь с частотой 25 МГц.

173. При контроле теневым или зеркально-теневым методами возможность раздельного наблюдения двух дефектов определяется
a) фронтальной разрешающей способностью
b) лучевой разрешающей способностью
c) упругой анизотропией
d) дифракцией

174. На Рисунок 1 сигнал Е представляет собой:
a) донный эхо-сигнал;
b) второе отражение от передней поверхности образца;
c) эхо-сигнал от дефекта;
d) первое отражение от передней поверхности образца.

175. Какие типы волн не имеют дисперсии скорости:
a) нормальные, продольные, поперечьные
b) продольные,поперечьные,поверхностные
c) нормальные
d) нормальные, поверхностные

176. На Рисунок 1 сигнал C представляет собой:
a) начальный сигнал;
b) эхо-сигнал от дефекта;
c) первое отражение от передней поверхности образца;
d) донный эхо-сигнал

177. Направление движения частиц среды при прохождении сдвиговых волн:
a) параллельно направлению распространения ультразвукового луча;
b) перпендикулярно направлению распространения ультразвукового луча;
c) является эллиптическим;
d) поляризовано в плоскости, наклонной на 45о по отношению к направлению движения ультразвукового пучка.

178. При контроле ультразвуковым теневым методом глубина залегания дефекта:
a) не может быть измерена;
b) может быть измерена с погрешностью ±2%;
c) может быть измерена с погрешностью ±10%,
d) б) или в) в зависимости от условий контроля.

179. Продольные ультразвуковые волны движутся в алюминиевом образце со скоростью 6365 м/с. Какова длина волны, если частота равна 1 МГц?
a) 0,48 м;
b) 0,3 мм;
c) 6,35 мм;
d) 48 мкм.

180. Появление на экране эхо-дефектоскопа большого числа малоинтенсивных импульсов связано, как правило, с:
a) пористостью;
b) крупнозернистой структурой материала;
c) как а)так и b)
d) наличием крупных включений.

181. Узел эхо-дефектоскопа, служащий для измерения расстояния до отражателя, называется:
a) генератор развертки;
b) глубиномер;
c) приемник;
d) синхронизатор.

183. Большинство эхо-дефектоскопов использует:
a) индикатор без электроннолучевой трубки;
b) индикацию с разверткой типа А;
c) индикацию с разверткой типа В;
d) индикацию с разверткой типа С.

184. Если при прозвучивании поковки эхо-методом в определенных зонах пропадает донный сигнал, то причиной этого может быть:
a) изменение формы донной поверхности изделия;
b) местное изменение скорости звука в этих зонах;
c) повышенное затухание звука в этих зонах;
d) а) и с)

185. Какой отражатель даст большую амплитуду эхо-сигнала: диск или сфера при их одинаковых размерах и равенстве глубин их залегания?
a) амплитуда сигнала будет одинакова;
b) большая амплитуда эхо-сигнала будет получена от диска, если он ориентирован перпендикулярно направлению ультразвука;
c) большая амплитуда эхо-сигнала будет получена от сферы, если диск ориентирован не перпендикулярно направлению ультразвука;
d) как b) так и c)

186. Звук может быть сфокусирован посредством специальных устройств расположенных на внешней поверхности пьезоэлемента. Такие устройства называются:
a) демпферы;
b) акустические линзы;
c) детекторы;
d) концентраторы.

187. Количество импульсов, излучаемое преобразователем ультразвукового прибора в единицу времени, называется:
a) длительность импульса;
b) время восстановления импульса;
c) время реверберации;
d) частота повторения (следования) импульсов.

188. Основной причиной ослабления ультразвукового пучка, распространяющегося в крупнозернистом металле (средняя величина зерна порядка длины волны) является:
a) поглощение;
b) рассеяние;
c) преломление;
d) расхождение.

189. Узел эхо-дефектоскопа (толщиномера), используемый для возбуждения излучающего пьезоэлемента ультразвукового преобразователя, называется:
a) усилитель;
b) приемник;
c) генератор импульсов;
d) синхронизатор.

190. Процесс выставления характеристик ультразвукового прибора по стандартному образцу называется:
a) сканирование;
b) развертка;
c) проверка чувствительности;
d) настройка акустического тракта.

191. Лучшим методом определения дефектов, ориентированных параллельно поверхности ввода УЗК в литых деталях, является:
a) контактный метод с использованием поверхностных волн;
b) контактный метод с использованием перпендикулярно направленных продольных волн;
c) иммерсионный метод с использованием поверхностных волн;
d) контактный метод с использованием наклонного преобразователя сдвиговых волн.

192. По какому принципу делят дефекты на допустимые и недопустимые:
a) По размерам
b) По типу: поры, непровары, трещины и пр.
c) По влиянию на эксплуатационные характеристики объекта
d) По условной протяженности

193. В ультразвуковом эхо-дефектоскопе, на экране которого эхо-сигналы представляются в виде вертикальных пиков, а расстояния до отражателя пропорциональны расстоянию от начала цикла до места появления сигнала, используется:
a) развертка типа В;
b) развертка типа А;
c) развертка типа Р;
d) развертка типа С.

194. Временная протяженность вводимого в образец импульса называется:
a) длительность импульса;
b) амплитуда;
c) форма импульса;
d) ни один из вышеприведенных.

195. Лучшим методом определения дефектов, ориентированных вдоль зоны расплава в сварных швах, является:
a) контактный метод с использованием поверхностных волн;
b) контактный метод с использованием перпендикулярно направленных продольных волн;
c) иммерсионный метод с использованием поверхностных волн;
d) контактный метод с использованием наклонного преобразователя сдвиговых волн.

196. Угловое положение отражающей поверхности дефекта по отношению к поверхности ввода УЗК называется:
a) угол падения;
b) угол преломления;
c) ориентация дефекта;
d) ни один из вышеприведенных.

197. Третий критический угол – это угол, при котором
a) угол преломления для продольной волны равен 90
b) угол преломления для поперечной волны равен 90
c) продольная отражённая волна сливается с поверхностью и отражается одна поперечная волна
d) угол падения равен углу преломления

198. Ослабление ультразвука зависит:
а) от толщины поглощающего материала, его акустических свойств и частоты
b) от акустических свойств поглощающего материала и его толщины
c) от толщины материала , его плотности и величины зерна
d) от толщины материала и типа волны

199. Сдвиговые волны чаще всего применяются для:
a) обнаружения дефектов в сварных швах и трубах;
b) обнаружения дефектов в тонких листах;
c) дефектоскопии клеевых соединений в сотовых панелях;
d) измерения толщин

200. При резонансном методе измерения толщины изделия изменяется:
a) угол ввода;
b) частота излучаемых колебаний;
c) как 1 так и 2;
d) угол призмы

201. При измерении толщин ультразвуковым эхо-методом могут иметь место значительные ошибки, если:
a) частота, при которой производится измерение, колеблется около основного своего значения;
b) скорость распространения ультразвуковых колебаний значительно отличается от предполагаемой величины для данного материала;
c) в качестве контактной жидкости используется вода;
d) ни один из вышеприведенных факторов не приводит к ошибкам.

202. Поверхностные волны распространяются:
a) прямолинейно под поверхностью
b) по поверхности изделия
с) под поверхностью изделия
d) по поверхности изделия, повторяя рельеф поверхности

203. Какие волны распространяются со скоростью, несколько меньшей, чем сдвиговые волны?
a) волны Рэлея;
b) поперечные волны;
c) волны Лэмба;
d) продольные волны.

204. Преобразователь, в котором поверхность пьезоэлемента параллельна поверхности контролируемого объекта и ультразвуковые волны излучаются в объект перпендикулярно его поверхности, называется:
a) прямой преобразователь;
b) наклонный преобразователь;
c) преобразователь поверхностных волн;
d) ни один из вышеприведенных.

205. В каких средах (материалах) могут распространяться поперечные волны?
a) В любых
b) Только в твердых
c) В твердых и жидких
d) Только в жидких

206. Амплитуда эхо-сигнала от дефекта больше донного сигнала, если
a) контроль проходил на очень высоких частотах
b) это эхо-сигнал от крупного дефекта для изделий большой толщины
c) это эхо-сигнал от крупного дефекта для очень тонких изделий
d) в качестве контактной жидкости используется вода

207. При испытании крупных поковок чаще всего используется:
a) импедансный метод;
b) эхо-метод с применением прямых преобразователей;
c) теневой метод;
d) эхо-метод с использованием наклонных преобразователей.

208. Источник ультразвуковых колебаний, обычно используемый в преобразователях, действует по:
a) магнитострикционному принципу;
b) пьезоэлектрическому принципу;
c) электродинамическому принципу;
d) ни один из вышеприведенных.

209. Произведение скорости звука на плотность материала известно как:
a) величина рефракции;
b) характеристический импеданс;
c) постоянная упругости;
d) соотношение Пуассона.

210. Для какого значения шероховатости при ручном контроле производится зачистка поверхности изделия:
a) Rz = 100 мкм
b) Rz = 80 мкм
с) Rz = 60 мкм
d) Rz = 40 мкм

211. При контроле очень мелкозернистой стали частота увеличилась с 0,5 до 1 МГц. Как изменится коэффициент затухания?
a) увеличится в 2 раза
b) уменьшится в 2 раза
c) не изменится
d) увеличится в 10 раз

212. Прибор, который превращает энергию одного вида в другой, называется:
a) передатчик;
b) излучатель;
c) разрешающее устройство;
d) преобразователь

215. Если ультразвуковая волна проходит через границу раздела двух сред, первая из которых имеет большую величину характеристического импеданса, но скорость распространения ультразвука в обоих материалах одинакова, то угол преломления будет:
a) больше, чем угол падения;
b) меньше, чем угол падения;
c) равным углу падения;
d) равным критическому углу.

216. Количество отраженной ультразвуковой энергии определяется:
a) размерами неоднородности;
b) ориентацией неоднородности;
c) типом неоднородности;
d) всеми тремя.

217. Расстояние, преодолеваемое упругой волной за время, равное одному периоду колебаний, называется:
a) частота;
b) длина волны;
c) скорость звука;
d) длительность импульса

218. При какой из приведенных частот могут наблюдаться наибольшие потери ультразвуковой энергии в поликристаллическом материале за счет рассеяния?
a) 0,4 МГц;
b) 2,5 МГц;
c) 5 МГц;
d) 10 МГц.

219. Для какой цели служит контактная жидкость, которая наносится на изделие перед контролем:
a) Для легкости перемещения преобразователя по изделию
b) Для легкости перемещения преобразователя по изделию и уменьшению истирания его рабочей поверхности
с) Для обеспечения перехода излучения из пьезопреобразователя в изделие с минимальными потерями
d) Для усиления амплитуды эхо-сигнала от дефекта

220. Явление превращения одного типа волн в другой называется
a) трансформацией
b) дифракцией
c) поляризацией
d) осцилляцией

221. При контактном способе ввода колебаний сдвиговые волны могут быть возбуждены в исследуемом образце:
a) кристаллом кварца Х-среза, установленном на поверхность образца, смазанную маслом;
b) с помощью двух излучателей, расположенных на противоположных сторонах образца;
c) с помощью сферических акустических линз, установленных на поверхности излучателя;
d) наклонным преобразователем, в котором излучатель смонтирован на пластмассовой призме, что обеспечивает ввод ультразвука в образец под углом, отличным от прямого.

222. Угол падения ультразвукового пучка на поверхность раздела плексиглас-сталь равен 46. При этом в сталь излучаются:
a) продольные волны;
b) сдвиговые волны;
c) как a) так и b);
d) поверхностные волны

223. Проводится контроль крупнозернистого материала при фиксированной частоте колебаний. Колебания какого типа обладают наибольшей проникающей способностью в общем случае?
a) продольные;
b) сдвиговые;
c) поперечные;
d) все вышеперечисленные виды колебаний имеют одинаковую проникающую способность.

224. Какова величина первого критического угла при переходе наклонного УЗ-луча из оргскла в сталь:
а) ≈ 15°
b) ≈ 27°
c) ≈ 33°
d) ≈ 36°

225. Метод контроля, в котором ультразвук, излучаемый одним преобразователем, проходит сквозь объект контроля и регистрируется другим преобразователем на противоположной стороне объекта, называется:
a) метод поверхностных волн;
b) метод углового пучка;
c) теневой метод;
d) метод прямого пучка.

226. Угол отражения ультразвукового пучка от поверхности раздела алюминий-вода:
a) составляет приблизительно половину угла падения;
b) в 4 раза больше, чем угол падения;
c) равен углу падения;
d) составляет 0,25 от угла падения.

227. Изменение направления распространения ультразвукового пучка при прохождении им границы раздела двух различных сред, называется:
a) преломление;
b) расхождение;
c) изменение угла;
d) отражение.

228. На какой частоте проводить ультразвуковые испытания, чтобы обеспечить наилучшую проникающую способность, если образец крупнозернистой стали имеет толщину 30 см?
a) 2,25 МГц;
b) 1 МГц;
c) 5 МГц;
d) 10 МГц.

229. При контроле резонансным методом основной резонанс наблюдается при толщине образца, равной:
a) 1/2 длины волны ультразвука;
b) длине волны ультразвука;
c) 1/4 длины волны ультразвука;
d) удвоенной длине волны ультразвука

230. Сдвиговые (поперечные) волны обладают следующими свойствами:
a) частицы среды колеблются перпендикулярно направлению распространения волн, скорость распространения волн составляет приблизительно 1/2 скорости продольных волн в этом же материале;
b) распространяются в тонком поверхностном слое толщиной порядка длины волны;
c) распространяются в тонких слоях материала со скоростями, зависящими от частоты и толщины слоя;
d) ни одним из вышеприведенных свойств сдвиговые волны не обладают.

231. Угол отражения:
a) равен углу падения;
b) зависит от используемой прокладки;
c) зависит от используемой частоты;
d) равен углу преломления.

232. Угол падения ультразвукового пучка на поверхность раздела вода-сталь равен 9⁰. При этом в сталь излучаются:
a) продольные волны;
b) сдвиговые волны;
c) как a) так и b);
d) поверхностные волны

233. Короткий всплеск электрической энергии называется:
a) дивергенция;
b) спектр;
c) дисперсия;
d) импульс.

234. В твердых телах могут существовать:
a) только продольные волны;
b) только сдвиговые волны;
c) как a) так и b);
d) продольные, сдвиговые, поверхностные, изгибные, волны Лэмба.

235. Основным недостатком электромагнитно-акустического преобразователя по сравнению с пьезоэлектрическим является:
a) сложность конструкции;
b) большие габариты
c) значительно большее потребление энергии и меньшая чувствительность;
d) высокие требования к чистоте обработки поверхности объекта контроля.

236. Какой из перечисленных ниже типов ультразвуковых волн имеет несколько различных скоростей в зависимости от частоты УЗК:
a) продольные волны;
b) сдвиговые волны;
c) нормальные волны;
d) волны Рэлея.

237. Угол, образуемый осью ультразвукового пучка, проходящий через границу раздела двух различных сред и линией, перпендикулярной границе раздела, называется угол:
a) падения;
b) отражения;
c) расхождения;
d) преломления.

238. Узел эхо-дефектоскопа, обеспечивающий отклонение электронного луча пропорционально времени, называется:
a) генератор развертки;
b) приемник;
c) генератор импульсов;
d) синхронизатор.

239. Какова величина второго критического угла при переходе наклонного УЗ-луча из оргскла в сталь:
а) ≈ 15°
b) ≈ 27°
c) ≈ 55°
d) ≈ 65°

240. Узел, обеспечивающий согласованную работу во времени всех узлов ультразвукового прибора, называется:
a) индикаторное устройство электроннолучевой трубки;
b) приемник;
c) развертка;
d) синхронизатор.

END

## Спец_общий
1. Классификация и назначение стандартных образцов (согласно ГОСТ 14782-86):
а) Стандартные образцы СО-1, СО-2, СО-3 предназначены для измерения и проверки основных параметров аппаратуры и контроля.
b) СО-1, СО-2, СО-3 применяются для определения затухания УЗ волн,
с) СО-4 применяется для определения эквивалентной площади выявленного дефекта d) СО- 2 применяется для определения угла ввода УЗК

2. Параметры контроля, определяемые с помощью стандартного образца предприятия:
a) Время распространения УЗ волн в призме наклонного УЗ преобразователя.
b) Предельная чувствительность дефектоскопа с преобразователем,
c) Зона контроля на экране дефектоскопа.
d) b, с.

3. Дефектоскопы ультразвуковые. Функциональные назначения дефектоскопов группы 2 согласно ГОСТ 23049-84:
а) Для обнаружения дефектов.
b) Для обнаружения дефектов, измерения координат, измерения отношений амплитуд, сигналов от дефектов,
с) Для обнаружения дефектов, измерения координат, измерения эквивалентной площади дефектов по их отражающей способности,
d) Для измерения отношений амплитуд сигналов от дефектов

4. Требования к объекту, подлежащему контролю:
a) Определяется НТД
b) Отсутствие дефектов.
c) Чистота поверхности должна быть не ниже RZ40.
d) Объект контроля должен быть расположен только в горизонтальном положении.

5. Основные способы сканирования при УЗ контроле с использованием дефектоскопов группы 2 (например УД2-70):
а) Продольные перемещения преобразователя.
b) Поперечные перемещения преобразователя.
с) Продольно-поперечные перемещения преобразователя.
d) а), b), с)

6. Эквивалентные отражатели, применяемые при УЗ контроле (согласно ГОСТ 14782-86):
а) Плоскодонное отверстие.
b) Угловой отражатель.
с) Боковое цилиндрическое отверстие.
d) Вертикальное цилиндрическое отверстие.
е) a),b),c)
f) a), c), d).

7. Разрешающая способность при УЗ контроле эхо-методом определяется:
а) Минимальным расстоянием между двумя одинаковыми отражателями, на котором они регистрируются раздельно.
b) Длительностью зондирующих импульсов,
с) Шириной полосы пропускания частот дефектоскопа.
d) 1,2.
е) 1,2,3.

8. Схемы включения преобразователей при эхо-импульсном методе контроля (по ГОСТ14782-86):
а) Совмещенная.
b) Раздельная.
с) Раздельно-совмещенная.
d) а, b, с.

9. Схемы включения преобразователей по ГОСТ 14782-86 при теневом и эхо-теневом методах контроля:
а) Совмещенная - теневой метод.
b) Раздельная - теневой метод.
с) Раздельно-совмещенная - эхо-теневой метод.
d) а, b.
е) b, с.

10. При измерении толщин ультразвуковым эхо-методом могут иметь место значительные ошибки, если:
а) частота при которой производится измерение, колеблется около основного своего значения.
b) скорость распространения ультразвуковых колебаний значительно отличается предполагаемой величины для данного материала;
с) в качестве контактной жидкости используется вода;
d) ни один из вышеприведенных факторов не приводит к ошибкам.

11. Качество акустического контакта зависит от:
а) Формы рабочей поверхности преобразователя и конфигурации объекта контроля
b) Подготовки поверхности объекта контроля и смачивания ее слоем контактирующей среды
с) Толщины слоя контактирующей жидкости.
d) а), b).

12. Временная регулировка чувствительности эхо-дефектоскопа служит для:
а) повышения разрешающей способности;
b) выравнивания чувствительности к дефектам, залегающих на разных глубинах;
с) сужения диаграммы направленности преобразователя;
d) увеличения поисковой способности.

13. Глубиномером измерена высота СО-2, равная h=59 мм. Какому времени пробега импульса это соответствует?
а) 29,5 мкс;
b) 118 мкс;
с) 20 мкс
d) 10 мкс.

14. Название метода контроля, при котором используются два преобразователя, размещенных на противоположных сторонах контролируемого объекта:
а) Контактный
b) Поверхностных волн
с) Зеркально-теневой
d) Теневой

15. Способ ввода в изделие УЗ колебаний через толстый слой контактной жидкости называется:
а) Иммерсионный
b) Бесконтактный
с) Контактный

16. Дать определение дефекта, принятое для неразрушающего контроля (ГОСТ 17102):
а) Дефектом называется каждое отдельное несоответствие продукции требованиям, установленным нормативной документацией
b) Дефектом называется недопустимая несплошность, обнаруживаемая физическими методами контроля
с) Дефектом называется любое нарушение сплошности материала.

17. Разделение дефектов на допустимые и недопустимые определяется:
а) Уровнем чувствительности дефектоскопа
b) Требованиями нормативно-технической документации
с) Объемом прозвучивания

18. Использование какой из приведенных частот приводит к наибольшим потерям за счет затухания?
а) 1 МГц;
b) 2,5 МГц;
с) 5 МГц;
d) 10 МГц.

19. Какая рекомендуемая величина продольного шага сканирования сварных соединений трубопроводов:
а) Не более 1/2 ширины пьезопластины;
b) Не более 1 ширины пьезопластины;
с) Не более 2 ширины пьезопластины;
d) Не более 1/4 ширины пьезопластины.

20. Проверка основных параметров контроля при работе с дефектоскопами СНГ проводится:
а) По стандартным образцам V1 и У2
b) По стандартным образцам КОУ-2
с) По стандартным образцам предприятия (СОП)
d) Верно b), с)

21. Проверка основных параметров контроля при работе с дефектоскопами типа USL, USN-50(52) и т.п. проводится
а) По стандартным образцам V1 и V2
b) По стандартным образцам КОУ-2
с) По стандартным образцам предприятия (СОП)
d) Верно а), с)

22. Дефектоскопист на ультразвуковом дефектоскопе увеличил усиление на 6 dВ. Во сколы раз изменился коэффициент усиления дефектоскопа?
а) В 8 раз
b) В 4 раза
с) В 3,6 раза
d) В 2 раза

23. Назначение стандартного образца СО-ЗР:
а) определения условной чувствительности;
b) определения мертвой зоны;
с) определения местоположения центральной точки выхода ультразвука из ПЭП;
d) определения угла ввода ПЭП
е) верно а), b), с), d).

24. Из стали изготавливаются следующие стандартные образцы:
а) СО-1 иСО-2;
b) СО-1 и СО-1Р;
с) СО-3 и СО-3Р.
d) а), с)

25. Дефекты, возникающие при изготовлении и ремонте деталей (сварке, наплавке, механической и термической обработках, калибровке и др.) называются:
а) технологические;
b) эксплуатационные;
c) малозначительные;

26. Дефект, при наличии которого использование продукции по назначению невозможно или исключается из-за несоответствия требованиям безопасности или надежности:
а) критическим;
b) значительным;
с) малозначительные;

27. Основная причина образования усталостных трещин::
а) действие высоких переменных напряжений;
b) холодная деформация металла;
с) шлифовании сталей некоторых марок

28. Причины образования дефектов в сварных соединениях:
а) Нарушение режимов сварки.
b) Присутствие газов, поглощаемых в сварных соединениях, а также окислов и шлаков в металле шва.
с) Малое расстояние между кромками по отношению к диаметру электрода.
d) Внутренние напряжения, возникающие из-за усадки металла при охлаждении шва.
е) Малая пластичность,
f) а), b), с), d).

29. Классификация дефектов по расположению в сварных соединениях:
а) Наружные.
b) Внутренние,
с) Сквозные,
d) а), b).
е) а), b), с).

30. Основные типы характерных дефектов в сварных соединениях:
а) Трещины
b) Непровары, несплавления.
с) Поры, шлаковые включения.
d) а), b).
е) а), b), с).
f) а), b), с), d).

END

## 6-й_сектор
1. Какая рекомендуемая величина продольного шага сканирования сварных соединений трубопроводов:
1. Не более ½ ширины пьезопластины;
2. Не более 1 ширины пьезопластины;
3. Не более 2 ширины пьезопластины;
1. Не более ¼ ширины пьезопластины.

2. Первичным документом, в котором регистрируют результаты контроля, является:
1. Журнал
2. Заключение
3. Дефектограммы
4. Акт.

3. Коэффициент выявляемости дефекта при контроле эхо- методом равен:
1. отношению эквивалентной и реальной площадей дефекта;
2. отношению амплитуды эхо- сигнала от дефекта к донному сигналу;
3. отношению амплитуды эхо- сигнала от дефекта к амплитуде эхо- сигнала от отверстия ø 6 мм в СО-2.
4. 2 и 3.

4. При контроле поковок и отливок появление на экране дефектоскопа большого количества импульсов малой амплитуды связано, как правило:
1. С наличием пор и газовых пузырей
2. С наличием раковин и трещин
3. С крупнозернистой структурой материала
4. С наличием флокенов и неметаллических включений

5. УЗ контроль по Инструкции РДИ 38.18.016-94 обеспечивает выявление в стали дефектов типа:
1. Трещин, непроваров, пор, металлических и неметаллических включений
2. Вольфрамовых включений
3. Дефектов, расположенных в мертвой зоне ПЭП
4. Дефектов, размеры которых меньше длины поперечной УЗ волны

6. Ультразвуковой контроль подповерхностной части сварных соединений элементов толщиной 30 мм и более производят:
1. Волнами Рэлея.
2. Головными волнами.
3. Поперечными волнами.
4. 1 и 3.

7. Какая часть сварного соединения трубопровода подлежит ультразвуковому контролю:
1. Металл сварного шва;
2. Околошовная зона;
3. Литые детали и переходные поверхности;
4. 1 и 2

8. По ГОСТ 17410-78 «Контроль неразрушающий. Трубы металлические бесшовные цилиндрические. Методы ультразвуковой дефектоскопии» при настройке чувствительности используют
1. испытательный образец – отрезок бездефектной трубы с плоскодонным отражателем;
2. испытательный образец – отрезок бездефектной трубы с искусственным отражателем;
3. стандартный образец СО-1;
4. стандартный образец СО-2.

9. Шероховатость поверхности околошовной зоны в пределах перемещения ПЭП должна быть не хуже:
1. Rz 20
2. Rz 40
3. Rz 60
4. Rz 80

10. При контроле по СОУ-Н МПЕ 40.1.17.302.2005 стыковых сварных соединений толщиной менее 65 мм используют следующие уровни чувствительности:
1. Поисковый, контрольный, первый и второй браковочный
2. Поисковый, контрольный, первый браковочный
3. Контрольный, первый браковочный
4. 1 и 3

11. Согласно СНиП 3.05.03-845 в сварных швах соединений трубопроводов толщиной свыше 14,5 до 20,0 мм по результатам ультразвукового контроля допускаются дефекты, измеряемые характеристики которых не более:
1. Размер отражателя ("зарубки") – 2,0х1,0 мм2, условная длина – 10,0 мм, число крупных и мелких дефектов суммарно на 100 мм шва – 7 шт, крупных – 2шт;
2. Размер отражателя ("зарубки") – 2,5х2,0 мм2, условная длина – 20,0 мм, число крупных и мелких дефектов суммарно на 100 мм шва – 8 шт, крупных – 3 шт;
3. Размер отражателя ("зарубки") – 3,5х2,0 мм2, условная длина – 20,0 мм, число крупных и мелких дефектов суммарно на 100 мм шва – 8 шт, крупных – 3 шт;
4. Размер отражателя ("зарубки") – 3,5х3,0 мм2, условная длина – 20,0 мм, число крупных и мелких дефектов суммарно на 100 мм шва – 8 шт, крупных – 3 шт.

12. Единичным дефектом (по ВСН) считается дефект, условная протяженность которого:
1. Не превышает 5 мм
2. Не превышает 10 мм
3. Не превышает 15 мм
4. Не превышает 20 мм

13. Если дефект в штамповке толщиной 150 мм из алюминиевого сплава, ориентированный параллельно поверхности сканирования, залегает на глубине 80 мм, то для его выявления необходимо использовать ПЭП:
1. Прямой, совмещенный
2. Прямой, раздельно-совмещенный
3. наклонный
4. Для контроля волнами Лэмба

14. Чувствительность УЗ дефектоскопа с преобразователем должна обеспечивать (согласно ВСН 012-88) надежное выявление искусственного углового отражателя в образце при толщине стенки контролируемого соединения 12..14,5:
1. Ширина в=2 мм, высота h=1,5 мм.
2. Ширина в=2 мм, высота h=2 мм.
3. Ширина в=2,5 мм, высота h=2 мм.
4. Ширина в=2,5 мм, высота h=1,5 мм.

15. Количество допустимых мелких и крупных дефектов на любые 100 мм шва при толщине стенки от 5 до 20 мм по СОУ-Н МПЕ 40.1.17.302.2005 составляет:
1. 7
2. 8
3. 9
4. 10

16. Основное влияние термической обработки на эксплуатационную надежность сварных соединений:
1. Снятие остаточных напряжений
2. Устранение пор
3. Повышение механических свойств
4. 1, 3.

17. Дефектоскопист на ультразвуковом дефектоскопе увеличил усиление на 12 dB. Во сколько раз изменился коэффициент усиления дефектоскопа?
1. В 12 раз
2. В 4 раза
3. В 3,6 раза
4. В 7,6 раза

18. Какой из приведенных материалов имеет наибольшее затухание ультразвука?
1. Грубозернистая стальная отливка
2. Стальная поковка
3. Алюминиевый прокат
4. Затухание УЗК во всех материалах примерно одинаково

19. При измерении координат дефекта наклонным преобразователем в совмещённом режиме время распространения волны в призме:
1. необходимо учесть один раз;
2. необходимо учесть два раза;
3. учитывать не надо.
4. необходимо учесть три раза.

20. Несплошности, которые образовываются при затвердении расплава металла под действием напряжений, называется:
1. Трещины
2. Ликвации
3. Волосовины
4. Усадочные раковины

21. Настройку чувствительности контроля сварных соединений листовых конструкций толщиной менее 10 мм (в соответствии с РД22-205-88) производят:
1. По зарубкам в СОП
2. По боковому цилиндрическому отверстию в СО-2
3. По плоскодонному отражателю в СОП
4. По двугранным углам СОП

22. Типы дефектов, выявляемые в металле сварных швов трубопроводов:
1. Трещины, поры, шлаковые включения, непровары, несплавления
2. Трещины, шлаковые включения, поры, волосовины, закаты, свищи
3. Трещины, поры, шлаковые включения, плены, подрезы, западения
4. 2 и 3

23. Как наиболее надёжно обнаружить трещины на внутренней поверхности трубы эхо-методом?
1. Поверхностными волнами;
2. Продольными волнами с обратной поверхности изделия;
3. Поперечными волнами, падающими из изделия на эту поверхность;
4. Способами 1 или 3.

24. Объем приемочного контроля монтажных сварных соединений м/к неразрушающими методами (радиографическим, ультразвуковым или др.) составляет:
1. Не менее 0,5% длины швов всех типов конструкций, а также объёмов, указанных в дополнительных правилах или чертежах;
2. Не менее 25% длины швов;
3. Не менее 50% длины швов;
4. 100%

25. Какая максимальная условная протяженность компактных дефектов в сварных соединениях I категории конструкций грузоподъемных машин с толщиной стенки от 20 до 60 мм:
1. 5 мм
2. 10 мм
3. 15 мм
4. 20 мм

26. Настройку временной регулировки чувствительности (в соответствии с РД 22-205-88) производят:
1. По ступенчатому образцу с вертикальными цилиндрическими отражателями.
2. По боковому цилиндрическому отверстию в СО-2.
3. По сегментному отражателю в СОП.
4. 2 и 3

27. Инструкция ВСН338-74 распространяется на сварные соединения с толщиной свариваемых листов:
1. От 4 до 40 мм
2. От 6 до 60 мм
3. От 4 до 120 мм
4. От 6 до 100 мм

28. При прозвучивании сварных соединений, имеющих различную толщину свариваемых листов, контроль производится:
1. Только с одной стороны: с листа, имеющего большую толщину
2. С двух сторон сварного соединения
3. Только с одной стороны: с листа, имеющего меньшую толщину
4. Контроль невозможен

29. Какие дефекты допускаются в начале и конце сварного шва на длине 20 мм:
1. Два дефекта на контрольном уровне чувствительности
2. Один дефект на поисковом уровне чувствительности
3. Никакие дефекты на браковочном уровне чувствительности
4. Никакие дефекты на поисковом уровне чувствительности

30. Протяженным дефектом по ВСН 338-74 считается дефект, условная протяженность которого:
1. Больше 5 мм
2. Больше 10 мм
3. Больше 15 мм
4. Больше 20 мм

END

## 7-й_сектор
1. Настройку чувствительности дефектоскопа при контроле (по ВСН 012-88) сварных соединений элементов трубопроводов производят:
1. По зарубкам в СОП
2. По боковому сверлению в СО-2
3. По плоскодонному сверлению в СОП
4. 2 и 3.

2. Контактные смазки для ультразвукового контроля в соответствии с РД 22-205-88:
1. Вода.
2. Смазка на основе обойного клея.
3. Машинное масло.
4. 1 и 3

3. Какой из приведенных объектов контроля является лучшим проводником ультразвука?
1. Алюминиевая поковка
2. Стальная отливка
3. Алюминиевая отливка
4. Титановая отливка

4. Основные типы эксплуатационных дефектов:
1. Усталостные трещины
2. Расслоения
3. Термические трещины
4. Поры.

5. При обнаружении дефекта согласно ВСН 012-88 производят определение следующих его характеристик:
1. Амплитуду эхо-сигнала от дефекта и наибольшую глубину залегания дефекта в сечении шва.
2. Условную протяженность дефекта.
3. Суммарную условную протяженность дефектов на оценочном уровне.
4. Все вышеперечисленное.

6. Характеристики ПЭП для контроля сварных соединений по СОУ-Н МПЕ 40.1.17.302.2005 толщиной 70 - 120 мм с подкладными кольцами:
1. f = 1,8 МГц; a = 500
2. f = 1,8 МГц; a = 650
3. f = 1,0-2,5 МГц; a = 500
4. f = 2,5 МГц; a = 650

7. Характеристики ПЭП для контроля сварных соединений трубопроводов толщиной 15 - 20 мм без подкладных колец по СОУ-Н МПЕ 40.1.17.302.2005
1. f = 4 МГц; a = 530
2. f = 5 МГц; a = 500
3. f = 2,5 МГц; a = 650
4. f = 2 - 5 МГц; a = 60 -680

8. На какой частоте следует выполнять ультразвуковой контроль детали из крупнозернистой стали толщиной 30 см, чтобы обеспечить наилучшую проникающую способность
1. 1 МГц
2. 2,5 МГц
3. 5 МГц
4. 10 МГц

9. Швы стыковых сварных соединений с подкладным кольцом (планкой) считаются доступными для УЗ контроля при ширине кольца (планки)
1. Не менее ширины усиления шва
2. Не более ширины усиления шва
3. Менее ширины усиления шва в 2 раза
4. Менее ширины усиления шва в 1,5 раза

10. Для кольцевых сварных швов допустимая условная протяженность дефекта:
1. Увеличивается с увеличением толщины стенки
2. Уменьшается с увеличением толщины стенки
3. Увеличивается с уменьшением толщины стенки
4. 2 и 3

11. При контроле согласно СОУ-Н МПЕ 40.1.17.302.2005 стыковых сварных соединений элементов толщиной свыше 65 мм используют следующие уровни чувствительности:
1. Поисковый и первый браковочный
2. Поисковый, контрольный, первый и второй браковочный.
3. Поисковый, контрольный, первый браковочный.
4. Поисковый, контрольный, второй браковочный.

12. При контроле эхо-методом объекта с грубой поверхностью целесообразно использовать:
1. Более низкую частоту ультразвука и более густую смазку, чем при контроле объектов с гладкими поверхностями;
2. Более высокую частоту ультразвука и более густую смазку, чем при контроле объектов с гладкими поверхностями;
3. Более высокую частоту ультразвука и более жидкую смазку, чем при контроле объектов с гладкими поверхностями;
4. Ни один из вышеприведенных.

13. Характеристики ПЭП для выявления продольных несплошностей в соединениях штампосварных элементов трубопроводов толщиной стенки 31 - 39,5 мм по СОУ-Н МПЕ 40.1.17.302.2005
1. f = 1,8 МГц; a = 650
2. f = 1,8 МГц; a = 500
3. f = 2,5 МГц; a = 500
4. f = 1 - 2.5 МГц; a = 500

14. Какой стандартный образец используется для настройки чувствительности при ультразвуковом контроле сварных соединений трубопроводов, при номинальной толщине сварных элементов (Sн) менее 20 мм:
1. С угловыми отражателями;
2. С отражателями типа плоскодонных отверстий;
3. Настройка производится по углам образца;
4. 2 и 3.

15. При УЗ контроле слитка основной причиной затруднения контроля является:
1. Мелкокристаллическая структура
2. Крупнозернистая структура
3. Разнообразность типов дефектов
4. Хаотичная ориентация дефектов структуры

16. Швы соединений внахлестку целесообразно прозвучивать:
1. Со стороны основного листа, однократно отраженным лучом;
2. Со стороны нахлесточного листа, с применением раздельно-совмещенного искателя;
3. Теневым методом, с применением двустороннего контроля как со стороны основного листа, так и со стороны нахлесточного;
4. Эхо-зеркальным методом со стороны нахлесточного листа раздельно-совмещенным искателем.

17. Как оценивается качество сварных соединений в соответствии с РД22-205-88:
1. По однобалльной системе
2. По двухбалльной системе
3. По трехбалльной системе
4. По четырехбалльной системе.

18. Протяженным дефектом по ВСН 012-88 считается дефект, условная протяженность которого при толщине стенки контролируемого соединения 12,0 - 25,5 мм больше:
1. 10 мм
2. 15 мм
3. 20 мм
4. 25 мм

19. Инструкция ВСН 338-74 распространяется на сварные соединения:
1. Из углеродистых и низколегированных сталей перлитного класса
2. Из сталей мартенситно-ферритного классов
3. Из сталей перлитного и аустенитного классов
4. 2 и 3

20. УЗ контроль по Инструкции РДИ 38.18.016-94 обеспечивает выявление в стали дефектов типа:
1. Плоских дефектов, ориентированных относительно акустической оси ПЭП менее 700
2. Трещин, непроваров, пор, неметаллических включений
3. Дефектов, размеры которых меньше длины поперечной УЗ волны
4. 1 и 3

21. Основные типы эксплуатационных дефектов:
1. Усталостные трещины
2. Расслоения
3. Термические трещины
4. Поры

22. Типичными дефектами поковок являются:
1. Усадочные раковины
2. Шлаковые включения
3. Трещины
4. Ни один из вышеприведенных

23. Дать определение дефекта:
1. Дефектом называется каждое отдельное несоответствие продукции требованиям, установленным нормативной документацией
2. Дефектом называется несплошность, обнаруживаемая физическими методами контроля
3. Дефектом называется недопустимые отклонения продукции от требований, установленных нормативной документацией
4. Дефектом называется допустимые или недопустимые отклонения продукции от требований, установленных нормативной документацией

24. Наиболее опасные дефекты в сварных соединениях:
1. Трещины
2. Поры
3. Шлаковые включения
4. Непровары

25. Протяженным дефектом по ВСН 012-88 считается дефект, условная протяженность которого при толщине стенки контролируемого соединения 8,0 - 11,5 мм больше:
1. 5 мм
2. 10 мм
3. 15 мм
4. 20 мм

26. Вероятность образования каких дефектов снижает термическая обработка сварных швов закалочных сталей:
1. Горячих трещин
2. Пор
3. Холодных трещин
4. Расслоений

27. Область контролируемого металла, прилегающая к контактной поверхности ПЄП, в пределах которой невозможно обнаружить дефект, называют:
1. непрозвучиваемой зоной;
2. мёртвой зоной;
3. ближней зоной.
4. зоной Фраунгофера

28. Амплитуда сигнала от дефекта должна превышать амплитуду структурных шумов (на экране дефектоскопа) не менее, чем:
1. На 12 dB
2. На 6 dB
3. На 3 dB
4. 1, 2.

29. Какие уровни чувствительности устанавливаются при настройке чувствительности в соответствии с РД 22-205-88:
1. Браковочный, контрольный и поисковый
2. Браковочный и поисковый
3. Браковочный и контрольный
4. Первый браковочный, второй браковочный, контрольный и поисковый

30. Минимальное расстояние между отражателями, рассположенными один за другим, эхо-сигналы от которых различаются на экране дефектоскопа, называют:
1. фронтальной разрешающей способностью;
2. разрешающей способностью аппарата;
3. нулевой разрешающей способностью.
4. 1 и 2

END

## 8-й_сектор
1. При контроле обода железнодорожных колес в соответствии с РД 32.144 чувствительность дефектоскопа настраивают по:
а) цилиндрической поверхности отверстия;
b) по плоскому дну отверстия;
с) по пропилу;
б) по зарубке.

2. Для поиска дефектов в ободе колеса по технологии ультразвукового контроля поверхности катания поверхностными волнами используют:
а) перемещение преобразователя «змейкой» по периметру колеса
b) установку преобразователя в две точки на поверхности катания колеса
с) перемещение преобразователя от левой до правой сторон обода в одном сечении.
d) варианты a, b, c.

3. При контроле головки рельса наклонный пучок ультразвуковых волн направляют:
а) вдоль оси рельса;
b) под углом 34° к оси рельса;
с) как вдоль, так и под углом к оси.
d) варианты a, b, c.

4. Наиболее вероятным дефектом эксплуатировавшейся оси является:
а) Волосовина
b) Усталостная трещина
с) Расслоение
d) Литейная раковина

5. При контроле зубьев зубчатого колеса (ЦТ-0069) используют:
а) Эхо-метод
b) Зеркально-теневой
с) Теневой
d) Дуэт

6. Контроль шейки без снятия колец (N2) согласно РД 07.09-97
а) Прямым лучом
b) Многократно отраженным лучом
с) Трансформированным лучом
d) варианты а, с.

7. В железнодорожных колесах обод контролируют:
а) нормальными ПЭП с поверхности катания;
b) нормальными ПЭП с боковой поверхности;
с) варианты а и b;
d) по требованию НТД

8. При применении технологии ультразвукового контроля поверхности катания ободьев колес поверхностными волнами оставшаяся на поверхности катания (не вытертая) контактная смазка приводит к:
а) увеличению погрешности работы дальномера
b) появлению ложных срабатываний индикаторов дефектоскопа
с) увеличению чувствительности дефектоскопа
d) варианты а и b

9. Трещина на поверхности оси считается поперечной если угол наклона ее к образующей с составляет:
а) менее 30°;
b) более 30°;
с) более 45°;
d) более 60°.

10. При проведении контроля оси, в качестве образца для настройки используют:
а) Контрольный образец оси
b) Не нужно ничего, прибор автоматически производит настройку
с) СО-2
d) варианты а, с.

11. Если ось подвергалась устранению дефектов средней части оси обточкой, то контроль дальней подступичной части с цилиндрической поверхности средней части оси наклонным датчиком (N6):
а) Является обязательным
b) Является необязательным
с) Применяется для подтверждения результатов контроля.
d) варианты а, b.

12. При ультразвуковом контроле гребня колеса браковка производится по:
а) амплитуде эхо сигнала от выявленного дефекта
b) амплитуде эхо сигнала от дефекта, условной протяженности, количеству дефектов : условному расстоянию между соседними дефектами
с) условной протяженности выявленного дефекта
d) варианты а, b, с.

13. Величина условной протяженности дефекта зависит от:
а) Протяженности отражающей поверхности дефекта в направлении излучения
b) Угла ввода
с) Ширины диаграммы направленности резонатора
d) варианты а, b, с.

14. Для контроля зубьев зубчатых колес и шестерен используются:
а) раздельно-совмещенный ПЭП
b) электромагнитный акустический преобразователь
с) раздельный ПЭП
d) совмещенный ПЭП

15. При контроле головки рельса ПЭП с углами ввода 55°- 60° поперечные трещины лучше всего выявлять при озвучивании рельсов:
а) вдоль оси;
b) под углом к оси 34°;
с) под углом 45°.
d) под углом 70°.

16. при контроле на прозвучиваемость ось колесной пары считается непригодной к эксплуатации, если разность уровней эхо-сигнала от противоположного торца оси (донного эхо-сигнала) и донного эхо-сигнала, измерянного на СО-2 по ГОСТ 14782
а) превышает 46 дБ
b) не превышает 46 дБ
с) превышает 58 дБ
d) не превышает 58 дБ

17. При настройке уровня браковочной чувствительности в память дефектоскопа УД2-70 записывается:
а) эхо-сигнал от дефекта
b) уровень усиления приемного тракта дефектоскопа
с) изображение эхо-сигнала от эталонного отражателя
d) результаты измерений

18. Шейки рельса, уложенного в путь, контролируют следующими методами:
а) эхо, зеркальный, зеркально-теневой;
b) эхо, теневой, дельта-метод;
с) теневой, зеркально-теневой, метод свободных колебаний, дельта-метод
d) варианты а, b.

19. При контроле поверхности катания поверхностным волнами, признак обнаруженного дефекта может быть обусловлен наличием «ложных» отражателей. Ложными отражателями могут быть:
а) Клейма на боковой поверхности обода, выходящие на поверхность катания
b) Грязь, пятна контактной жидкости на поверхности катания
с) Допустимые дефекты поверхности катания
d) варианты a, b, c.

20. При контроле оси на прозвучиваемость (дефектоскопом УД2-70 согласно ЦТ-0069) критерием браковки является:
а) Сигнал, превышающий уровень браковочной чувствительности (уровень первого строба)
b) Сигнал, не превышающий уровень браковочной чувствительности (уровень первого строба)
с) варианты a, b.

21. При УЗК по ГОСТ 18576-85 используют частоты:
а) не более 1,5 МГц;
b) более 1,5 МГц;
с) 2,5 МГц;
d) 5,0 МГц.

22. Дефектами гребней колес являются:
а) Износ
b) Вертикальный подрез
с) Ползун
d) варианты а, b.

23. Контроль сварных стыковых швов рельсов проводится:
а) один раз по полной программе после сварки;
b) периодически по утвержденному графику по полной программе;
с) в особых условиях периодический контроль особых частей (головки или головки и шейки);
d) варианты а, b, с.

24. При контроле шейки без снятия колец (N2) согласно РД 07.09-97 сигналы в зоне контроля могут быть обусловлены наличием:
а) Дефекта в зоне контроля
b) Шумами от напрессовки колец
с) Шумами от напрессовки колесных центров
d) варианты а, b.

25. Основным методом контроля шейки рельса, уложенного в путь, является:
а) эхо-метод;
b) теневой метод;
с) зеркально-теневой метод;
d) варианты а, с.

26. В обозначении марки стали буква М указывает:
а) способ выплавки стали
b) малогабаритный тип рельс
с) Среднее содержание углерода
d) Среднее содержание марганца

27. В железнодорожных колесах на заводах-изготовителях контролируют:
а) только бандажи или обод;
b) обод (бандаж) и ступицу;
с) обод (бандаж), ступицу и диск.
d) только то, что предусмотрено техническими условиями.

28. Cплошной контроль головки рельса осуществляется:
а) эхо-методом
b) зеркальным методом
с) магнитоиндукционным методом
d) варианты а, b, с.

29. Основным критерием, определяющим степень опасности дефекта при контроле мобильными средствами является:
а) его условная протяженность
b) коэффициент формы дефекта
с) его условная глубина
d) варианты а, b, с.

30. Кольца подшипников буксовых узлов: поперечными дефектами называются:
а) дефекты, отражающая плоскость которых лежит в плоскости, проходящей через геометрическую ось кольца
b) дефекты, отражающая плоскость которых лежит в плоскости, перпендикулярной геометрической оси кольца
с) дефекты, проходящие через геометрическую ось кольца
d) варианты а, b.

END