## Общий
1. Основные методы капиллярного контроля в зависимости от способа получения первичной информации классифицируют на:
a) проникающих растворов;
b) цветной;
c) люминесцентный;
d) ответы 2 и 3.	1

2. Необходимым условием выявления дефектов типа нарушения сплошности материала методами капиллярного контроля является:
a) наличие полостей свободных от загрязнения и других веществ, имеющих выход на поверхность объектов контроля;
b) наличие полостей, имеющих глубину распространения значительно превышающую их раскрытие;
c) наличие полостей, имеющих глубину распространения равную ширине раскрытия;
d) ответы 1 и 2.	1

3. Способность жидких пенетрантов заполнять несплошности прежде всего связана с:
a) Вязкостью пенетранта.
b) Капиллярными силами	1
c) Химической инертностью пенетрантов
d) Специфической гравитацией пенетрантов

4. На какой тип дефекта может указывать круглая индикация?
a) усталостная трещина;
b) заков;
c) подрез;
d) пора.	1

5. Для подготовки контролируемой поверхности к капиллярному контролю чаще всего используются:
a) органические растворители;
b) водные растворы поверхностно-активных веществ;
c) минеральные масла;
d) ответы 1 и 2.	1

6. Что из приведенного ниже не является характеристикой капиллярного метода контроля?
a) Этим методом можно точно измерить глубину трещины или несплошности.	1
b) Этот метод можно применять для эксплуатационного контроля больших изделий
c) Этот метод может применяться для обнаружения мелких поверхностных несплошностей
d) Этот метод можно сделать более чувствительным или менее чувствительным используя различные материалы в качестве пенетрантов

7. При капиллярной дефектоскопии установленный уровень чувствительности достигается при условии:
a) использования аттестованного набора дефектоскопических материалов, обладающего требуемой чувствительностью;
b) соблюдения теxнологической последовательности операций контроля в соответствии с требованиями изготовителя набора дефектоскопических материалов;	1
c) удаление загрязнение с поверхности объектов контроля и обеспечение доступа пенетранта в полости дефектов;
d) ответы 1, 2, 3.

8. Какой из ниже названных процессов может быть причиной ложной индикации?
a) чрезмерная промежуточная чистка;
b) неправильное нанесение проявителя;
c) пенетрант или контролируемый материал имеют в процессе контроля очень низкую температуру;
d) налипание ворсинок или загрязнение.	1

9. Какие обстоятельства необходимо учитывать при выборе пенетранта?
a) смываемость пенетранта;
b) точка возгорания пенетранта;
c) стоимость пенетранта;
d) необходимо учитывать все перечисленные обстоятельства.	1

10. Как называется единица освещенности поверхности видимым светом в системе СИ?
a) свеча;
b) люмен;
c) люкс;	1
d) люкс-секунда.

11. В чем состоит основная функция ультрафиолетового облучения при капиллярном контроле люминесцентными материалами?
a) увеличение индикации;
b) устранение ложной индикации;
c) формирование индикации;
d) увеличение контраста следа дефекта.	1

12. Какой из перечисленных ниже факторов рассматривается в качестве основного при назначении капиллярного контроля в дополнение к визуальному?
a) контролируемая поверхность была подвергнута анодированию или хромированию;
b) необходимо выявить дефекты, размер которых меньше порога визуального обнаружения;	1
c) контролируемая поверхность была подвергнута очистке щелочами или кислотами;
d) необходимо выявить дефекты, размер которых больше порога визуального обнаружения;

13. Что может произойти, если применять песчаную струю в качестве средства предварительной очистки контролируемого изделия?
a) выходящие на поверхность дефекты могут «закрыться»;	1
b) могут остаться на поверхности загрязнения;
c) могут остаться на поверхности песчинки;
d) могут появиться новые дефекты;

14. К рабочим стандартным образцам для капиллярной дефектоскопии должен быть приложен паспорт, содержащий следующую информацию:
a) набор дефектоскопических материалов, с помощью которых проводился контроль;
b) фотография (или зарисовка) картины выявленных дефектов;
c) размеры выявленных дефектов;
d) ответы 1, 2 и 3.	1

15. Капиллярный контроль предназначен для обнаружения:
a) невидимых или слабовидимых невооруженным глазом дефектов, выходящих на поверхность;	1
b) поверхностных и подповерхностных дефектов;
c) определения расположения, протяженности и ориентации дефектов по контролируемой поверхности;
d) шлаковых и других неметаллических включений.

16. Индикаторные пенетранты по светоколористическим признакам подразделяются на:
a) люминесцентные - содержащие примеси, люминесцирующие под воздействием УФ-облучения;
b) цветные - содержащие краситель, цветовой тон которого можно увидеть при обычном освещении;
c) люминесцентно-цветные - комбинированные составы, способные люминесцировать под воздействием УФ-облучения, и быть видимыми при дневном или электрическом освещении;
d) ответы 1, 2 и 3.	1

17. Какое вещество дает свечение при ультрафиолетовом облучении?
a) краситель жирорастворимый темно-красный "Ж";
b) люминофор;	1
c) нитрат натрия;
d) сода.

18. Время контакта пенетранта с поверхностью изделия выбирается преимущественно в зависимости от:
a) состояния поверхности;
b) способа подготовки объекта к контролю;
c) физических свойств используемых пенетрантов;	1
d) типа проявителя.

19. При цветной дефектоскопии допустимым является фон, интенсивность окраски которого:
a) незначительно превышает интенсивность окраски контрольного образца фона;
b) значительно превышает интенсивность окраски контрольного образца фона;
c) не влияет на выявление дефектов;	1
d) ответы 1 и 2.

20. При каком типе повреждения может появиться сплошная линейная индикация?
a) пористость;
b) примеси шлаков;
c) точечная коррозия;
d) трещина.	1

21. От чего зависит продолжительность действия проявителя?
a) от свойств проявителя, пенетранта и времени его проникновения;
b) от температуры изделия во время контроля;
c) от типа и размера дефекта;
d) все ответы правильные.	1

22. Для измерения освещенности контролируемой поверхности при цветной дефектоскопии, применяется:
a) амперметр;
b) фотометр;
c) люксметр;	1
d) дефектометр.

23. Индикации красного пенетранта на белом фоне лучше всего наблюдать при:
a) Использовании сухих проявителей
b) Использовании видимых цветных пенетрантов	1
c) Использовании люминесцентного пост-эмульгаторного пенетранта.
d) Использовании влажных проявителей.

24. Какие загрязнения могут устраняться при помощи парового обезжиривания?
a) пыль;
b) металлическая стружка;
c) лак;
d) эмульсия или масло для сверлильных работ;	1

25. Индикаторный пенетрант, заполнивший полость трещины, будет удерживаться в ней:
a) за счет капиллярного давления;	1
b) силой тяжести;
c) силой гравитации;
d) силами диффузии.

26. Необходимым условием выявления дефектов сплошности материала методами капиллярного контроля является:
a) наличие полостей свободных от загрязнений и других веществ, имеющих выход на поверхность;
b) наличие полостей, глубина распространения которых значительно превышает их раскрытие;
c) наличие полостей, глубина распространения которых равна ширине раскрытия;
d) ответы 1 и 2.	1

27. Механическая чистка перед капиллярным контролем используется для удаления таких загрязнений, как:
a) ржавчина;
b) окалина;
c) ответы 1 и 2;	1
d) влага внутри полости дефекта.

28. Дефект считается протяженным, если отношение максимального линейного размера к минимальному:
a) менее 3;
b) более 3;	1
c) более 5;
d) более 7.

29. Уровень чувствительности, обеспечиваемый при капиллярной дефектоскопии, зависит от:
a) типа используемого проявителя;
b) количества красителя в пенетранте;
c) операций подготовки к контролю;
d) всех указанных факторов.	1

30. Установленный уровень чувствительности достигается при условии:
a) использования набора дефектоскопических материалов, обладающего требуемой чувствительностью;
b) соблюдение заданной технологической последовательности операций;
c) удаление загрязнений с поверхности объектов контроля и обеспечение доступа пенетранта в полости дефектов;
d) ответы 1, 2 и 3.	1

31. Выбор способа очистки поверхности зависит в основном от:
a) типа удаляемого загрязнителя;	1
b) конфигурации детали;
c) доступности способа очистки;
d) температуры детали.

32. Какая из следующих систем пенетрантов в общем случае считается менее чувствительной:
a) Смываемый водой; видимый краситель.	1
b) Снимаемый растворителем; видимый краситель.
c) Смываемый водой; люминесцентный краситель.
d) Пост-эмульгаторный; видимый краситель

33. Чувствительность капиллярной дефектоскопии не зависит от:
a) подготовки поверхности к контролю;
b) качества дефектоскопических материалов;
c) способа обезжиривания;
d) все утверждения не верны.	1

34. При капиллярной дефектоскопии условный уровень чувствительности определяется:
a) шириной раскрытия наименьшей выявляемой единичной трещины;	1
b) длиной наименьшей выявляемой единичной трещины;
c) максимальной шириной раскрытия трещины, длиной более 3 мм;
d) глубиной трещины, длиной более 3 мм.

35. Какую информацию несет индикаторный рисунок при цветной дефектоскопии:
a) размеры дефекта;
b) причины возникновения дефектов;
c) место нахождения, протяженность, ориентация дефекта, линейный или округлый;	1
d) глубина залегания.

36. С понижением температуры скорость капиллярных процессов:
a) уменьшается;	1
b) увеличивается;
c) не изменяется;
d) резко увеличивается.

37. Метод заполнения полостей дефектов индикаторным пенетрантом путем погружения предварительно подготовленной детали в резервуар на определенное время называется:
a) капиллярный;	1
b) вакуумный;
c) компрессионный
d) ультразвуковой.

38. Проблема с повторным контролем изделий, которые уже были проконтролированы капиллярным методом состоит в том, что:
a) Пенетранты могут образовывать пузырьки на поверхности
b) Пенетранты которые остались в несплошностях могут не поддаться растворению и привести к ошибке при повторном контроле.	1
c) Пенетрант потеряет большую часть своей красочности.
d) Ни одно из приведенных утверждений неверно.

39. За величину индикаторного следа при капиллярном контроле принимают:
a) ширину индикаторного рисунка;
b) наименьшее расстояния между двумя точками индикаторного следа;
c) наибольшее расстояние между двумя точками индикаторного следа;	1
d) диаметр индикаторного пятна.

40. Метод обычно применяемый для проверки общей характеристики материалов системы капиллярного контроля состоит в:
a) Определении вязкости пенетранта.
b) Измерении смачиваемости пенетранта.
c) Сравнении двух видов образцов с искусственными трещинами.	1
d) Выполнении всего приведенного выше.

41. Что можно ожидать после механической очистки контролируемого изделия?
a) увеличивается температура изделия;
b) могут не проявиться дефекты в результате их закрытия;	1
c) следует уменьшить продолжительность времени пропитки изделия пенетрантом;
d) может появиться коррозия на поверхности;

42. Качество дефектоскопического комплекта материалов для капиллярного контроля проверяют:
a) прибором АКС-1;
b) на стандартных образцах;	1
c) прибором МТ-20Н;
d) на готовом изделии.

43. Проявители в зависимости от физического состояния представляют собой:
a) порошок или суспензию порошка в жидкости;	1
b) невысыхающую жидкость;
c) окрашенную или люминесцирующую жидкость;
d) ответы 1 и 2.

44. Набор дефектоскопические материалы для проведения капиллярного контроля выбирают в зависимости от:
a) требований, предъявляемых к объекту контроля;
b) состояния объекта контроля;
c) условий проведения контроля;
d) ответы 1, 2 и 3 верны.	1

45. Какое из приведенных утверждений нельзя применить по отношению к проявителям, используемым при проведении капиллярного контроля:
a) Проявители обычно сильно флуоресцентные.	1
b) Некоторые проявители обеспечивают контрастный фон при контроле.
c) Проявители абсорбируют или впитывают пенетранты, оставшиеся в несплошностях после удаления избыточных пенетрантов.
d) Все приведенные выше утверждения правильные

46. Какие применяются способы нанесения проявителя?
a) электростатическое распыление;
b) вихревая камера;
c) кистью или щеткой или аэрозольные баллончики.
d) применяются все названные методы.	1

47. Способ нанесения проявителя, обеспечивающий наиболее высокую чувствительность контроля:
a) нанесение кистью;
b) распыление;	1
c) погружение;
d) ответы 2 и 3.

48. Для определения сквозных дефектов применяют методы:
a) ультразвуковой;
b) керосино-меловую пробу;	1
c) рентгенографический;
d) магнитопорошковый.

49. Кто устанавливает требуемый класс чувствительности контроля объекта, объем контроля, нормы оценки качества?
a) разработчик изделия;	1
b) потребитель;
c) технолог;
d) контролер.

50. В каком случае магнитопорошковый метод контроля является более эффективным, чем капиллярный?
a) контроль подповерхностных несплошностей латунной детали;
b) контроль поверхностных несплошностей в алюминиевой заготовке;
c) контроль подповерхностных несплошностей в деталях из ферромагнитных сталей;	1
d) во всех случаях.

51. Какой метод наиболее чувствителен к выявлению поверхностных дефектов?
a) ультразвуковой;
b) радиационный;
c) капиллярный;	1
d) все методы чувствительны.

52. Капиллярные методы предназначены для обнаружения:
a) внутренней пористости;
b) невидимых невооруженным глазом поверхностных несплошностей;	1
c) внутреннего непровара в сварных соединениях;
d) подповерностных дефктов.

53. Как называется изображение, образованное пенетрантом в месте расположения несплошности?
a) индикаторный рисунок;	1
b) копия несплошности;
c) след несплошности;
d) дефект поверхности.

54. Проявитель пенетранта предназначен обеспечить:
a) чистую поверхность;
b) фон, не препятствующий выявлению дефектов;
c) сухую поверхность;
d) контрастный фон и адсорбцию индикаторного пенетранта из полости дефекта.	1

55. Что является преимуществом люминесцентного пенетранта перед цветным?
a) контроль можно производить в хорошо освещенном помещении;
b) малые индикации лучше видны;	1
c) можно применять там, где контакт с водой нежелателен;
d) не требуется специальное освещение.

56. Проявитель при капиллярной дефектоскопии обеспечивает обнаружение несплошностей за счет:
a) адсорбирования пенетранта из полости дефекта;	1
b) эмульгирования пенетранта;
c) очистки поверхности;
d) сушки поверхности.

57. Каковы роль и назначение пенетранта в капиллярном контроле?
a) эмульгирование дефекта;
b) адсорбция загрязнений из дефекта;
c) проникновение в дефект и его индицирование;	1
d) ни один ответ неверен.

58. Термины "сухой", "водный" и "пленочный" относятся к:
a) пенетранту;
b) очистителю;
c) проявителю;	1
d) ответы 1,2.

59. Остатки дефектоскопических материалов при капиллярном контроле могут задержаться в зазорах, между хомутами, под заклепками и т.д. Что может произойти в таком случае?
a) коррозия деталей, изготовленных из углеродистых сталей;	1
b) загрязнения поверхности;
c) налет;
d) плохо удаляемый фон

60. Какую из перечисленных деталей не рекомендуется контролировать капиллярным методом?
a) чугунное литье;
b) деталь, изготовленную из пористого материала;	1
c) деталь, изготовленную из непористого материала;
d) латунную заготовку.

61. Что является причиной "ложных" дефектов?
a) увеличение времени выдержки деталей в пенетранте;
b) промывка очищающей жидкостью с помощью щеток;
c) любые загрязнения контролируемой поверхности;	1
d) ответы 1 и 2.

62. Капиллярный метод контроля может быть применен для обнаружения:
a) внутренней пористости;
b) усталостных трещин в деталях из титановых сплавов;	1
c) непровара в корне сварного шва;
d) подповерхностных дефектов в стальных заготовках.

63. К чему приводит увеличение времени промывки контролируемой поверхности после нанесения пенетранта?
a) к появлению большого числа ложных дефектов;
b) к образованию значительного фона;
c) чувствительность контроля падает, не выявляются широко раскрытые дефекты;	1
d) к повышению чувствительности контроля.

64. Чем можно объяснить появление на контролируемой поверхности индикаторных следов в виде пятен, которые не выявляются при повторном тщательном проведении контроля?
a) неполное удаление излишков пенетранта;	1
b) межкристаллитная коррозия;
c) трещины, вызванные коррозией под напряжением;
d) сквозные трещины.

65. Какое из указанных состояний поверхности может ухудшить результат капиллярного метода контроля?
a) мокрая поверхность;
b) зажиренная поверхность;
c) поверхность, покрытая окислами;
d) все вышеуказанное.	1

66. Набор дефектоскопических материалов выбирается в зависимости от:
a) чистоты обработки поверхности;
b) наличия углерода в сплаве;
c) размеров несплошностей, которые необходимо выявить;	1
d) конфигурации детали.

67. Какие сведения нужны контролеру для правильной оценки результатов капиллярного контроля?
a) знание всех производственных процессов, предшествующих капиллярному контролю;
b) сведения о методе, используемый для очистки деталей перед контролем;
c) знание требований нормативной документации;
d) все вышеуказанное.	1

68. Несплошности, выявляемые капиллярными методами, по размерам их ширины условно подразделяются на:
a) сверхкапиллярные с размером более 500 мкм;
b) макрокапиллярные с размерами 500-0,2 мкм;
c) микрокапиллярные с размерами менее 0,2 мкм;
d) ответы 1 и 2	1

69. Как известно невыявление трещин при капиллярном контроле может быть связано с наличием адсорбированной воды в полостях дефектов. Возможна ли в данном случае очистка механическими средствами?
a) нет, невозможна;
b) нецелесообразна;
c) нет, необходима тепловая десорбция;
d) все ответы верны	1

70. Каковы критерии выбора средств для капиллярного контроля?
a) назначение детали, которую необходимо проверить;
b) технология контроля, расход дефектоскопических материалов;
c) качество контролируемой поверхности;
d) все вышеназванные факторы.	1

71. При проведении капиллярного контроля проявитель наносится:
a) после нанесения индикаторной жидкости;
b) после нанесения очищающей жидкости;
c) после удаления очищающей жидкости;
d) после удаления очищающей жидкости и протирки поверхности сухими чистыми салфетками.	1

72. Термин, используемый для определения времени, в течение которого контролируемая деталь покрыта проявителем?
a) время выдержки;
b) время поднимания;
c) время пропитки;
d) время проявления.	1

73. Какая из следующих несплошностей не обнаружится вследствие длительного времени промывки водой?
a) глубокие трещины;
b) мелкие и широкораскрытые трещины;	1
c) промывка не оказывает влияния на выявление дефектов;
d) тупиковая трещина.

74. Какой пенетрант можно применять в условиях дневного освещения?
a) цветной пенетрант;
b) люминесцентный пенетрант;
c) масло-керосиновую смесь;
d) ответы 1 и 3.	1

75. Неполное удаление излишков пенетранта приводит к:
a) коррозии поверхности;
b) трудностям при нанесении проявителя;
c) образованию остаточного фона;	1
d) увеличению времени проявления дефектов.

76. Какое из утверждений, касающихся люминесцентного метода контроля, являются правильными?
a) люминесцентные пенетранты образуют красные индикации;
b) люминесцентные индикации несплошностей видимы в ультрафиолетовом свете;	1
c) люминесцентные индикации несплошностей проявляются при видимом свете;
d) люминесцентные пенетранты удаляются хлорограническими растворителями.

77. Оценка состояния контролируемой детали (выявление дефектов) должна производиться:
a) сразу после нанесения проявителя;
b) через любой промежуток времени после нанесения проявителя;
c) через определенный промежуток времени, соответствующий времени проявления;	1
d) разрыв во времени между нанесением проявителя и осмотром принципиального значения не имеет.

78. Какой способ очистки используют для удаления твердых углеродистых отложений, лакокрасочных покрытий, окисных пленок?
a) механический способ;
b) химический способ;
c) ультразвуковая очистка;
d) последовательно несколько способов в зависимости от типа загрязнений.	1

79. Если необходимо провести как магнитный, так и капиллярный контроль одного и того же изделия, то:
a) магнитный контроль должен предшествовать капиллярному;
b) капиллярный метод контроля должен предшествовать магнитному;	1
c) очередность контроля не имеет принципиального значения;
d) магнитный в первую очередь, если материал детали магнитный.

80. Источник ультрафиолетового света при проведении люминесцентного капиллярного контроля необходим для:
a) нейтрализации избытка пенетранта на поверхности;
b) увеличения проникающей способности пенетранта;
c) возбуждения люминесценции пенетранта;	1
d) ответы 2 и 3.

81. Что относится к индивидуальным средствам защиты оператора-дефектоскописта?
a) хлопчатобумажный халат;
b) резиновые, хлопчатобумажные перчатки;
c) косынка;
d) все вышеупомянутое.	1

82. При растекании больших количеств токсичных жидкостей необходимо:
a) удалить из помещения лишних людей (не занятых уборкой);
b) засыпать залитые места песком;
c) загрязненный песок вынести в специально отведенное место;
d) все вышеперечисленное.	1

83. Помещения, в которых выполняются работы методами капиллярной дефектоскопии, должны быть:
a) обеспечены приточно-вытяжной вентиляцией;
b) средствами пожаротушения;
c) заземляющими устройствами;
d) всем вышеперечисленным.	1

85. Трещина – это:
a) Дефект в сварном шве или основном металле в виде местного разрыва сплошности металла;	1
b) дефект в виде местного несплавления в сварном соединении вследствие неполного расплавления кромок;
c) круглые или вытянутые несплошности в металле шва, образующиеся в процессе кристаллизации.
d) Трубчатая полость в металле сварного шва, вызванная выделением газа.

86. Непровар - это:
a) дефект, который характеризуется наличием углубления между основным и наплавленным металлом на участке или по всему периметру сварного шва;
b) дефект в виде сквозного отверстия в сварном шве, образовавшийся в результате вытекания сварочной ванны;
c) дефект в виде местного несплавления в сварном соединении вследствие неполного расплавления кромок или поверхностей;	1
d) круглые или вытянутые несплошности в металле шва, образующиеся в процессе кристаллизации.

87. Контроль – это:
a) выполнение установленных требований;
b) действия, включающие проведение измерений (испытаний) одной или нескольких характеристик продукции и их сравнение с установленными требованиями с целью определения соответствия;	1
c) методы и деятельность оперативного характера, используемые для удовлетворения требований к качеству;
d) определение технического состояния объекта.

88. Квалификация персонала – это:
a) отзыв о способностях персонала, его деловых и других качествах;
b) наличие подготовки, профессиональных знаний, навыков и опыта, а также соответствующего состояния здоровья, которые дают возможность персоналу надлежащим образом осуществлять контроль;	1
c) процедура, используемая для установления уровня квалификации;
d) ответы 1 и 3.

89. Специалист 1-го уровня квалификации имеет право:
a) подготавливать средства контроля к работе; выполнять контроль и идентифицировать дефекты;	1
b) выбирать методы и системы неразрушающего контроля;
c) оценивать качество и давать заключение о качестве проконтролированного объекта;
d) все вышеперечисленное.

90. Специалист II-го уровня квалификации имеет право:
a) подготавливать средства контроля к работе;
b) выполнять контроль и идентифицировать дефекты;
c) оценивать качество и давать заключение о качестве проконтролированного объекта;
d) все вышеперечисленное.	1

91. Специалист III-го уровня квалификации имеет право:
a) подготавливать средства контроля к работе, выполнять и идентифицировать дефекты;
b) оценивать качество и давать окончательные выводы о качестве проконтролированного объекта;
c) выбирать эффективные методы и системы неразрушающего контроля объектов;
d) все вышеперечисленное.	1

92. Кандидат на аттестацию по неразрушающему контролю – это:
a) специалист, работающий в области неразрушающего контролю, имеющий определенный стаж и документ, удостоверяющий его квалификацию;
b) лицо, заявившее о желании получить квалификацию и пройти аттестацию в установленном порядке;	1
c) любой специалист, работающий в области неразрушающего контроля и не имеющий удостоверения установленного образца;
d) технический эксперт.

93. Подрез - это:
a) дефект в виде сквозного отверстия в сварном шве, образовавшийся в результате вытекания сварочной ванны;
b) дефект, который характеризуется наличием углубления между основным и наплавленным металлом на участке или по всему периметру сварного шва;	1
c) дефект в виде местного несплавления в сварном соединении вследствие неполного расплавления кромок или поверхностей;
d) круглые или вытянутые несплошности в металле шва, образующиеся в процессе кристаллизации.

94. Прожог - это:
a) дефект, который характеризуется наличием углубления между основным и наплавленным металлом на участке или по всему периметру сварного шва;
b) дефект в виде местного несплавления в сварном соединении, вследствие неполного расплавления кромок или поверхностей;
c) круглые или вытянутые несплошности в металле шва, образовавшиеся в процессе кристаллизации.
d) дефект в виде сквозного отверстия в сварном шве, образовавшийся в результате вытекания сварной ванны;	1

95. К ложным индикаторным следам относятся индикации, вызванные:
a) переходом одного сечения к другому;
b) местным изменением химических свойств металлов;
c) незначительными повреждениями и загрязнениями поверхности;	1
d) повышенной плотностью материала.

96. Какие дефекты выявляются капиллярными методами?
a) раковины, поры;
b) трещины;
c) плены, закаты;
d) все вышеуказанные.	1

97. Необходимое условие для проведения люминесцентного контроля:
a) ярко освещенное помещение;
b) температура деталей не выше 40˚ С;
c) затемненное помещение с источником ультрафиолетового света;	1
d) температура в помещении не выше 18˚ С.

98. При проведении капиллярного контроля с использованием люминесцентного пенетранта необходима лампа с ультрафиолетовым светом, чтобы она:
a) нейтрализовала избыток пенетранта на поверхности;
b) способствовала проникновению пенетранта в полости дефектов;
c) вызывала люминесценцию пенетранта;	1
d) освещала помещение.

99. Можно ли определить глубину трещины путем измерения ширины индикаторного следа:
a) нельзя;	1
b) можно при выдержке более 20 мин;
c) можно, если известен размер зерна проявителя;
d) можно, если измерить протяженность индикаторного следа.

100. К методам неразрушающего контроля относятся:
a) испытания на разрыв;
b) рентгенографический контроль;
c) капиллярный контроль;
d) ответы 2 и 3.	1

101. Воспламеняемость - свойство углеводородов, масел и растворителей некоторых типов, которое влияет на безопасную работу с дефектоскопическим материалом. Какое свойство следует проверить для оценки жидкости?
a) Вязкость.
b) Точку самовоспламенения.	1
c) Плотность.
d) Поверхностное натяжение.

102. Величина капиллярного давления, определяющего заполняемость полости дефекта индикаторной жидкостью, зависит от
a) смачиваемости стенок полости;
b) поверхностного натяжения жидкости;
c) ширины полости дефекта;
d) ответы 1,2,3;	1

103. Какая ширина раскрытия выявляемых дефектов соответствует первому классу чувствительности капиллярного контроля?
a) От 100 до 500 мкм.
b) От 10 до 100 мкм.
c) От 1 до 10 мкм.
d) Менее 1 мкм.	1

104. Какой тип пенетранта дает наибольшую чувствительность контроля?
a) Цветной.
b) Самофильтрующийся.
c) Люминесцентный.	1
d) Ахроматический.

105. Капиллярная индикация в виде широкой кривой линии вызывается?
a) Глубокой широкой трещиной	1
b) Неглубокой узкой трещиной.
c) Глубокой трещиной круглой формы.
d) Поверхностной пористостью отливки

106. Чем вызвана капиллярная индикация в виде тонкой кривой линии?
a) Глубокая широкая трещина.
b) Неглубокая узкая трещина.	1
c) Глубокая узкая трещина.
d) Поверхностная пористость на отливке.

107. Быстрое испарение пенетранта может влиять на вязкость, а также ухудшает пожаробезопасность пенетранта. Какой параметр наиболее полно характеризует скорость испарения пенетранта?
a) Вязкость.
b) Давление насыщенного пара.	1
c) Поверхностное натяжение.
d) Плотность.

108. Глубину заполнения дефекта индикаторной жидкостью можно изменить при изменении
a) Времени эмульгирования.
b) Времени пропитки.	1
c) Времени проявления.
d) Времени отмывки в воде.

109. Что такое дефект?
a) любое нарушение однородности структуры сварного шва и (или) околошовной зоны;
b) пора, подрез, вольфрамовое включение любой формы, ориентации и размера;
c) недопустимое отклонение от требований, установленных нормативной документацией.	1
d) несоответствие требованиям чертежа.

110. Капиллярная индикация в виде многократно рассеянных точек вызвана?
a) Глубокой открытой трещиной.
b) Неглубокой сильно сжатой трещиной.
c) Сварными трещинами.
d) Поверхностной пористостью отливок.	1

111. Какая характеристика является определяющей для скорости проникновения пенетранта?
a) Цвет пенетранта.
b) Летучесть пенетранта.
c) Поверхностное натяжение пенетранта.	1
d) Все вышеперечисленные.

112. Поверхностно-активные вещества типа ОП7, ОП 10, сульфанол, применяемые в составе индикаторных жидкостей для капиллярной дефектоскопии, - это вещества, которые:
a) не совмещаются со спиртами и маслами;
b) регулируют вязкость индикаторной жидкости;
c) не влияют на содержание красителя;
d) ответы 2 и 3	1

113. В каком случае магнитопорошковый метод контроля является более эффективным, чем капиллярный?
a) контроль подповерхностных несплошностей в латунной детали;
b) контроль поверхностных несплошностей алюминиевой штамповки;
c) контроль подповерхностных несплошностей в стальных заготовках;	1
d) при контроле деталей из высоколегированных сплавов с покрытием.

114. Какую примерно длину волны испускает большинство люминесцентных пенетрантов?
a) 4 25 нм.
b) 525 нм.	1
c) 625 нм.
d) 725 нм.

115. Почему применяются люминесцентные пенетранты в желто-зеленой области спектра ?
a) Все люминофоры имеют в ультрафиолетовом свете свечение в желто-зеленой области спектра.
b) Чувствительность глаза наиболее высока в желто-зеленой области спектра.	1
c) Для удобства производителей люминофоров.
d) Для возможности фотографирования следов дефектов.

116. За какое время глаз приобретает максимальную чувствительность при переходе от дневного света в затемненное помещение?
a) 1-2 мин.
b) 10-20 мин.
c) 50-60 мин.	1
d) 2-3 ч.

117. Капиллярный контроль предназначен:
a) для выявления внутренних дефектов с величиной 3% толщины контролируемой детали;
b) для выявления невидимых или слабо видимых невооруженным глазом дефектов типа несплошность, выходящих на контролируемую поверхность;	1
c) для выявления поверхностных и подповерхностных дефектов;
d) для выяления внутренних дефектов на деталях с односторонним доступом к контролируемой поверхности.

118. К достоинствам капиллярного контроля относятся:
a) наглядность результатов контроля;	1
b) возможность выявления внутренних дефектов при одностороннем доступе к контролируемой поверхности;
c) выявление подповерхностных дефектов;
d) все вышеизложенное.

119. К недостаткам капиллярного контроля относятся:
a) необходимость удаления защитных покрытий с поверхности;
b) высокая трудоемкость контроля (при отсутствии механизации);
c) ответы 1 и 2;	1
d) необходимость разработки специальных устройств и конкретных рекомендаций применительно к каждому типу детали и узла.

120. Ширина устья дефекта при цветной дефектоскопии меньше индикаторного следа, т.к.
a) 1 процесс проявления сопровождается расширением индикаторной полосы относительно ширины устья;	1
b) 2 повышается яркость следа;
c) 3 при осмотре имеет место явление иллюзорного увеличения ярких объектов на черном фоне;
d) 4 все утверждения верны

END

## Спец_общий
1. Дефект - это:
a) недопустимые отклонения от требований, установленных нормативной документацией;	1
b) любое нарушение структуры сварного шва;
c) пора любой формы;
d) несплошность с любой шириной раскрытия.

2. При контроле в условиях низких температур от - 40 °С до +8 °С контролируемую поверхность следует обезжиривать:
a) бензином;
b) ацетоном;
c) бензином и ацетоном;
d) бензином, затем спиртом.	1

3. При работе с дефектоскопическими материалами в аэрозольной упаковке необходимо соблюдать следующие меры предосторожности:
a) не проводить распыление вблизи открытого огня;
b) не допускать нагревания баллона выше 50°С;
c) при распылении не допускать попадания дефектоскопических материалов в глаза;
d) ответы 1, 2, 3.	1

4. По второму классу чувствительности выявляются дефекты с шириной раскрытия:
a) от 100 до 500 мкм;
b) менее 1 мкм;
c) от 1 до 10 мкм;	1
d) от 10 до 100 мкм.

5. Установленный класс чувствительности достигается при:
a) использовании аттестованного набора дефектоскопических материалов, обладающего требуемой чувствительностью;
b) соблюдении технологии контроля;
c) соответствующей шероховатости контролируемой поверхности;
d) ответы 1, 2, 3.	1

6. Облученность в относительных единицах по ГОСТ 18442-80 по II классу чувствительности должна составлять:
a) 300 - 100;	1
b) 250 - 50;
c) 150 ±50;
d) 75 ±25

7. Капиллярный контроль предназначен для выявления:
a) внутренних трещин;
b) невидимых или слабо видимых несплошностей, выходящих на поверхность;
c) несплошность с шириной раскрытия более 0,5 мм;
d) невидимых или слабо видимых несплошностей, выходящих на поверхность и имеющих глубину значительно превышающую их ширину раскрытия.	1

8. Обезжиривание в керосине.
a) не снижает чувствительность контроля;
b) повышает чувствительность контроля;
c) резко снижает чувствительность контроля;	1
d) значительно повышает чувствительность контроля.

9. Влажность порошкового проявителя должна быть:
a) не более 10%;
b) не более 5 %;
c) не более 2 %;	1
d) не более 1 %.

10. Основным нормативно-техническим документом при провидении капиллярного контроля является:
a) ГОСТ 21105-87;
b) ГОСТ 18442-80;	1
c) ГОСТ 7512-80;
d) ГОСТ 14782-86.

11. Метод сорбционной очистки применяется для удаления загрязнений:
a) жидких;	1
b) механических;
c) абразивных;
d) ответы 1, 2, 3.

12. Механическая зачистка не влияет на выявляемость несплошностей, если твердость контролируемой детали:
a) более 60 HRC;
b) более 50 HRC;
c) более 40 HRC;	1
d) более 30 HRC.

13. Основной метод неразрушающего контроля осей колесных пар — это:
a) ультразвуковой;	1
b) магнитопорошковый;
c) капиллярный;
d) радиационный.

14. Выявленные при капиллярном контроле дефекты допускается оценивать по фактическим показателям:
a) при увеличении х7;
b) при увеличении х4;
c) под ультрафиолетовой лампой;
d) после удаления проявителя (дефектоскопических материалов).	1

15. Растворители для обезжиривания поверхности перед капиллярной дефектоскопией, суспензионные проявители, составы для удаления дефектоскопических материалов на основе органических растворителей относятся к:
a) поверхностно-активным веществам;
b) легковоспламеняющимся жидкостям;	1
c) эмульгаторам;
d) вспомогательным веществам.

16. Аттестация специалистов по неразрушающему контролю проводится в соответствии с:
a) ГОСТ 18442 - 80
b) ДСТУ EN 473-2001
c) ДНАОП 0.00-1.27-97;
d) ответы 2, 3.	1

17. Осмотр контролируемой поверхности и регистрацию дефектов при цветной дефектоскопии необходимо проводить:
a) через 15-20 мин. после высыхания проявителя
b) через 40-60 мин. для выявления дефектов по I-му классу чувствительности
c) дважды: через 3-4 мин. и через 15-20 мин. после высыхания проявителя
d) ответы 2 и 3.	1

18. При контроле цветным методом по I — II классам чувствительности освещённость (лк) контролируемой поверхности люминесцентными лампами должна быть в соответствии с ГОСТ 18442-80:
a) 500 (общая); 2000 (комбинированная)
b) 750 (общая); 2500 (комбинированная)	1
c) 1000 (общая); 2500 (комбинированная)
d) 1250 (общая); 2500 (комбинированная)

19. При контроле цветным методом по I — II классам чувствительности освещённость (лк) контролируемой поверхности лампами накаливания должна быть в соответствии с ГОСТ 18442-80:
a) 250 (общая); 1500 (комбинированная)
b) 500 (общая); 2000 (комбинированная)	1
c) 750 (общая); 2500 (комбинированная)
d) 1000 (общая); 3000 (комбинированная)

20. Исправление дефекта, выявленного капиллярным методом, без заварки допускается:
a) в случае последующего контроля рентгенпросвечиванием
b) в случае сохранения минимально допустимой толщины стенки детали в месте максимальной глубины выборки	1
c) при контроле неответственных деталей
d) при контроле ненагруженных конструкций

21. Время удаления индикаторного пенетранта с контролируемой поверхности:
a) согласно методике разработчика пенетранта	1
b) время удаления не имеет принципиального значения
c) чем дольше, тем лучше (меньше фон и ложных загрязнений)
d) ни один из вариантов ответа.

22. Для проверки качества и чувствительности дефектоскопических материалов применяют:
a) специально приготовленные рабочие стандартные образцы с искусственными трещинами
b) рабочие стандартные образцы из натурных деталей (или из фрагментов) с естественными дефектами
c) требования к рабочим стандартным образцам не оговариваются
d) ответы 1 и 2	1

23. На участке капиллярного допускается хранения ЛВЖ в следующих количествах:
a) не более 5 л
b) не более 10 л
c) не более 2 л
d) в пределах сменной потребности	1

24. При контроле деталей с большой площадью разделение контролируемой поверхности на несколько участков производится для:
a) для предотвращения высыхания пенетранта	1
b) повышения производительности контроля
c) удобство в работе
d) ответы 1 и 2

25. В рамах тележек и кузовов к местам, где чаще возникают концентраторы напряжений, относят:
a) элементы с резким перепадом сечений
b) места пересечения сварных швов
c) узлы крепления стоек
d) ответы 1,2,3	1

26. При контроле валов якорей электродвигателей тепловозов типа ЧМЭ-3 с целью выявления усталостных трещин в эксплуатации:
a) проводят ультразвуковой контроль, а затем капиллярный
b) проводят капиллярный контроль	1
c) очерёдность не имеет значения
d) ни один из вариантов ответа.

27. При контроле валов якорей электродвигателей тепловозов типа ЧМЭ-3 с целью выявления усталостных трещин в труднодоступных зонах применяют:
a) магнитопорошковый контроль
b) капиллярный контроль
c) ультразвуковой контроль	1
d) визуальный контроль

28. Каждая партия дефектоскопических материалов для контроля различных объектов ж/д должна :
a) Пройти входной контроль
b) Иметь сертификат качества завода- изготовителя
c) Иметь этикетку с указанием наименования завода- изготовителя, срока годности
d) Все вышеперечисленное	1

29. Кто устанавливает требуемый класс чувствительности контроля, его объем и нормы оценки качества
a) Разработчик изделия	1
b) Потребитель
c) Контролер
d) Закачик

30. Какие сведения нужны контролеру для правильной оценки результатов капиллярной дефектоскопии
a) Знание всех производственных процессов, предшествующих капиллярному контролю
b) Метод, использованный для очистки деталей перед контролем
c) Все сведения, приведенные в пунктах 1 и 2
d) Знание требований НТД	1

31. Выявление дефектов при капиллярном контроле в основном обеспечивается за счет:
a) Нанесения специальных составов
b) Искусственного повышения контрастности дефектного и неповрежденного участков
c) Улучшения условий осмотра
d) Ответы а) и b)	1

32. Перед допуском к проведению контроля дефектоскописты должны:
a) Пройти соответствующий инструктаж по охране труда
b) Пройти дополнительный инструктаж в случае работ на высоте, в стесненных условиях, а также внутри сосудов
c) Знать и выполнять общие правила по охране труда, установленные для работников железной дороги
d) Все вышеперечисленное	1

END

## 6-й_сектор
1. При капиллярном контроле материал в аэрозольных комплектах согласно ОСТ 36.76-83 «Контроль неразрушающий. Сварные соединения трубопроводов и конструкции. Цветной метод» должен находиться при температуре, не ниже:
a) 5ºС
b) 10ºС
c) 15ºС	1
d) 20ºС

2. Распыление индикаторного пенетранта на контролируемую поверхность необходимо производить, согласно ОСТ 36.76-83 «Контроль неразрушающий. Сварные соединения трубопроводов и конструкции. Цветной метод», с расстояния:
a) 200-250мм
b) 250-300мм	1
c) 300-350мм
d) 350-400мм

3. К дефектам гибки труб относятся:
a) Гофры
b) Трещины
c) Расслоения
d) Все вышеприведенные ответы верны	1

4. Какие дефекты являются недопустимыми при контроле цельнотянутых труб?
a) Трещины	1
b) Грубая чешуйчатость
c) Подрезы глубиной менее 0,5мм
d) Все вышеперечисленное

5. Контролю капиллярным методом не подлежат:
a) Сварные швы
b) Сварные швы, покрытые оплавленным флюсом
c) Сварные швы, закрытые приваренными подкладками
d) Ответы 2и 3	1

6. Допустимое количество исправлений в сварных соединениях трубопроводов по одному и тому же месту стыка:
a) Не более 3-х раз	1
b) Не более 2-х раз
c) Количества исправлений не регламентируется
d) Количество исправлений в корень шва не регламентируется

7. Трубные сварные соединения, длина которых превышает 900мм относятся к соединениям большой протяженности, и при контроле цветным методом их необходимо:
a) Разделить на участки (зоны) контроля
b) Контролировать в несколько этапов
c) Промыть водным раствором моющего средства
d) Ответы a) и b)	1

8. Площадь и протяженность контрольных участков при контроле труб цветным методом устанавливается так, чтобы:
a) Не окислялась зачищенная поверхность
b) Не допускалось высыхания индикаторного пенетранта	1
c) Не загрязнялась контролируемая поверхность
d) Ответы a) и b)

9. По окончании проведения капиллярного контроля результаты можно сохранить следующим образом:
a) Письменное описание
b) Эксиз
c) Фиксирование выявленного дефекта с помощью клейкой ленты
d) Все варианты верны	1

10. Основными видами неразрушающего контроля металла и сварных соединений объектов ж/д являются:
a) Визуальный и измерительный
b) Радиографический, ультразвуковой, капиллярный или магнитопорошковый
c) Измерение твердости, гидравлические испытания
d) Все вышеприведенные	1

11. При обнаружении визуальным осмотром трещин в сварных швах, либо в металле ответственных деталей необходимо:
a) Провести 100% контроль капиллярной дефектоскопией	1
b) Провести выборочный контроль капиллярной дефектоскопией, зачистить место и осмотреть с применением оптических средств
c) Произвести контроль всеми возможными методами
d) Все ответы верны

12. В сварных соединениях объектов ж/д не допускаются:
a) Трещины всех видов и направлений
b) Непровары, подрезы
c) Заваренные кратеры
d) Ответы 1 и 2	1

13. В сварных соединениях недопустимыми дефектами при капиллярной дефектоскопии являются:
a) Трещины всех видов
b) Объемные включения всех видов
c) Прожоги, незаваренные кратеры
d) Ответы 1 и 3	1

14. Основные типы сварных швов на объектах ж/д
a) Стыковые
b) Стыковые с полным проплавлением	1
c) Нахлесточные
d) Ответы 1 и3

15. Качество сварных соединений объектов ж/д считается неудовлетворительным, если в них любыми методами контроля будут обнаружены:
a) Риски
b) Внутренние и наружные дефекты
c) Внутренние и наружные дефекты, выходящие за пределы норм, установленных НТД	1
d) Все вышеперечисленное

16. К дефектам сварки относятся
a) Волосовины
b) Подрез
c) трещины
d) Ответы 2 и 3	1

17. Непровар это:
a) Дефект, который характеризуется наличием углубления между основным и наплавленным металлом на участке или по всему периметру сварного шва
b) Дефект в виде сквозного отверстия в сварном шве, образовавшийся в результате вытекания сварочной ванны
c) Дефект в виде местного несплавления в сварном соединении вследствие неполного расплавления кромко или поверхностей	1
d) Круглые или вытянутые несплошности в металле шва, образующиеся в процессе кристаллизации

18. Подрез это:
a) Дефект, который характеризуется наличием углубления между основным и наплавленным металлом на участке или по всему периметру сварного шва	1
b) Дефект в виде сквозного отверстия в сварном шве, образовавшийся в результате вытекания сварочной ванны
c) Дефект в виде местного несплавления в сварном соединении вследствие неполного расплавления кромок или поверхностей
d) Круглые или вытянутые несплошности в металле шва, образующиеся в процессе кристаллизации

19. Прожог это:
a) Дефект, который характеризуется наличием углубления между основным и наплавленным металлом на участке или по всему периметру сварного шва
b) Дефект в виде сквозного отверстия в сварном шве, образовавшийся в резултате вытекания сварочной ванны	1
c) Дефект в виде местного несплавления в сварном соединении вследствие неполного расплавления кромок или поверхностей
d) Круглые или вытянутые несплошности в металле шва, образующиеся в процессе кристаллизации

20. Для стыковых сварных соединений в контролируемую зону , помимо сварного шва , входит примыкающая к нему околошовная зона основного металла при нормальной толщине свариваемых деталей свыше 20мм:
a) Не менее 10мм
b) Не менее 15мм
c) Не менее 20 мм	1
d) Не менее номинальной толщины свариваемых деталей

21. Если поверхность сварного соединения перед контролем подвергалась травлению, то травящий состав должен быть удален:
a) Протиркой чистой сухой безворсовой тканью типа мадаполам
b) Притиркой бязью, смоченной спиртом
c) Путем нейтрализации 10-15% раствором кальцинированной соды	1
d) Промывкой проточной водой

22. Если в сварном шве допускаются поры диаметром 1мм, то что из перечисленного будет считаться дефектом:
a) Круглы индикации диаметром 1.5мм
b) Круглые индикации диаметром 0.8мм
c) Протяженная индикация длиной 3мм
d) Ответы 1 и 3	1

23. К числу наиболее распространенных типов поверхностных дефектов сварных швов, которые обнаруживаются капиллярной дефектоскопией, относятся
a) Трещины
b) Несплавления
c) Пористость
d) Все указанные дефекты	1

24. Какие из перечисленных неспошностей не связаны со сваркой
a) Пористость
b) Шлифовочные трещины	1
c) Трещины в кратер
d) Непровары

25. Поверхность сварного шва перед капиллярной дефектоскопией должна быть:
a) Отполирована	1
b) Протравлена
c) Обработана резиновым кругом
d) Очищена от брызг и резких западаний между валиками

26. Полнота удаления дефектов в сварных соединениях проверяется:
a) Визуально
b) Визуально и методом капиллярной дефектоскопии	1
c) Только ультразвуковым методом
d) Ни один ответ неверен

27. Конструкция и расположение сварных швов на объектах ж/д должны обеспечивать:
a) Требования пожарной безопасности
b) Доступность проведения контроля качества сварных швов предусмотренными для них методами	1
c) Обеспечение электробезопасности объекта
d) Ве вышеприведенное

28. Капиллярный контроль применяется с целью определения:
a) Внутренних дефектов в сварных швах
b) Подповерхностных дефектов в сварных швах и основном металле
c) Поверхностных дефектов в сварных швах и околошовной зоне	1
d) Ответы 1 и 3

29. Какие типы несплошностей имеют место в изделиях из алюминия и магния при литье в землю:
a) Усталостная трещина
b) Надрывы
c) Поры, рыхлоты	1
d) Термические трещины

30. При капиллярном контроле деталей из титановых сплавов дефектоскопические материалы не должны содержать в своем составе:
a) Углерода
b) Галогеносодержащих растворителей	1
c) Эмульгаторов
d) Люминесцирующих веществ

31. При проведении капиллярного контроля стыковых сварных соединений выполненных дуговой и электронно-лучевой сваркой (при номинальной толщине свариваемых деталей до 5 мм включительно) контролируемая зона включает всю поверхность сварного шва, а также примыкающие к нему участки основного металла (зону термического влияния) в обе стороны шва шириной:
a) Не менее 5мм	1
b) Не менее 10мм
c) Не менее 15мм
d) Околошовную зону контролировать необязательно

32. При проведении капиллярного контроля стыковых сварных соединений выполненных дуговой и электронно-лучевой сваркой (при номинальной толщине свариваемых деталей свыше 5 мм и до 20мм включительно) контролируемая зона включает всю поверхность сварного шва, а также примыкающие к нему участки основного металла (зону термического влияния) в обе стороны шва шириной:
a) Не менее 10мм
b) Не менее 30мм
c) Не менее 5мм
d) Не менее номинальной толщины свариваемых деталей	1

33. При проведении капиллярного контроля стыковых сварных соединений выполненных дуговой и электронно-лучевой сваркой (при номинальной толщине свариваемых деталей свыше 20мм ) контролируемая зона включает всю поверхность сварного шва, а также примыкающие к нему участки основного металла (зону термического влияния) в обе стороны шва шириной:
a) Не менее 10мм
b) Не менее 20мм	1
c) Не менее 5мм
d) Не менее номинальной толщины свариваемых деталей

34. При проведении капиллярного контроля стыковых и угловых соединений, выполненных газовой сваркой , независимо от номинальной толщины стенок сваренных деталей и при ремонте дефектных участков в сварных соединениях, контролируемая зона включает всю поверхность сварного шва, а также примыкающие к нему участки основного металла (зону термического влияния) в обе стороны шва шириной:
a) Не менее 10мм
b) Не менее 40мм
c) Не менее 20мм	1
d) Не менее номинальной толщины свариваемых деталей

35. При проведении капиллярного контроля угловых, тавровых, торцевых и нахлесточных сварных соединений и соединений вварки труб в изделия (независимо от номинальной толщины сваренных деталей) выполненных дуговой и электронно—лучевой сваркой, контролируемая зона включает всю поверхность сварного шва, а также примыкающие к нему участки основного металла (зону термического влияния) в обе стороны шва шириной:
a) Не менее 3мм	1
b) Не менее 10мм
c) Не менее 15мм
d) Не менее 40мм

36. При проведении капиллярного контроля сварных соединений выполненных электро-шлаковой сваркой (независимо от номинальной толщины сваренных деталей), контролируемая зона включает всю поверхность сварного шва, а также примыкающие к нему участки основного металла (зону термического влияния) в обе стороны шва шириной:
a) Не менее 10мм
b) Не менее 30мм
c) Не менее 100мм
d) Не менее 50мм	1

37. Определение шероховатости поверхности изделий осуществляется согласно:
a) ГОСТ 2789- 73	1
b) ДСТУ EN 473-2001
c) ISO 9000
d) ГОСТ 3242- 79

END

## 7-й_сектор
1. При капиллярном контроле материал в аэрозольных комплектах согласно ОСТ 36.76-83 «Контроль неразрушающий. Сварные соединения трубопроводов и конструкции. Цветной метод» должен находиться при температуре, не ниже:
a) 5ºС
b) 10ºС
c) 15ºС	1
d) 20ºС

2. Распыление индикаторного пенетранта на контролируемую поверхность необходимо производить, согласно ОСТ 36.76-83 «Контроль неразрушающий. Сварные соединения трубопроводов и конструкции. Цветной метод», с расстояния:
a) 200-250мм
b) 250-300мм	1
c) 300-350мм
d) 350-400мм

3. К дефектам гибки труб относятся:
a) Гофры
b) Трещины
c) Расслоения
d) Все вышеприведенные ответы верны	1

4. Какие дефекты являются недопустимыми при контроле цельнотянутых труб?
a) Трещины	1
b) Грубая чешуйчатость
c) Подрезы глубиной менее 0,5мм
d) Все вышеперечисленное

5. Контролю капиллярным методом не подлежат:
a) Сварные швы
b) Сварные швы, покрытые оплавленным флюсом
c) Сварные швы, закрытые приваренными подкладками
d) Ответы 2и 3	1

6. Допустимое количество исправлений в сварных соединениях трубопроводов по одному и тому же месту стыка:
a) Не более 3-х раз	1
b) Не более 2-х раз
c) Количества исправлений не регламентируется
d) Количество исправлений в корень шва не регламентируется

7. Трубные сварные соединения, длина которых превышает 900мм относятся к соединениям большой протяженности, и при контроле цветным методом их необходимо:
a) Разделить на участки (зоны) контроля
b) Контролировать в несколько этапов
c) Промыть водным раствором моющего средства
d) Ответы a) и b)	1

8. Площадь и протяженность контрольных участков при контроле труб цветным методом устанавливается так, чтобы:
a) Не окислялась зачищенная поверхность
b) Не допускалось высыхания индикаторного пенетранта	1
c) Не загрязнялась контролируемая поверхность
d) Ответы a) и b)

9. По окончании проведения капиллярного контроля результаты можно сохранить следующим образом:
a) Письменное описание
b) Эксиз
c) Фиксирование выявленного дефекта с помощью клейкой ленты
d) Все варианты верны	1

10. Основными видами неразрушающего контроля металла и сварных соединений объектов ж/д являются:
a) Визуальный и измерительный
b) Радиографический, ультразвуковой, капиллярный или магнитопорошковый
c) Измерение твердости, гидравлические испытания
d) Все вышеприведенные	1

11. При обнаружении визуальным осмотром трещин в сварных швах, либо в металле ответственных деталей необходимо:
a) Провести 100% контроль капиллярной дефектоскопией	1
b) Провести выборочный контроль капиллярной дефектоскопией, зачистить место и осмотреть с применением оптических средств
c) Произвести контроль всеми возможными методами
d) Все ответы верны

12. В сварных соединениях объектов ж/д не допускаются:
a) Трещины всех видов и направлений
b) Непровары, подрезы
c) Заваренные кратеры
d) Ответы 1 и 2	1

13. В сварных соединениях недопустимыми дефектами при капиллярной дефектоскопии являются:
a) Трещины всех видов
b) Объемные включения всех видов
c) Прожоги, незаваренные кратеры
d) Ответы 1 и 3	1

14. Основные типы сварных швов на объектах ж/д
a) Стыковые
b) Стыковые с полным проплавлением	1
c) Нахлесточные
d) Ответы 1 и3

15. Качество сварных соединений объектов ж/д считается неудовлетворительным, если в них любыми методами контроля будут обнаружены:
a) Риски
b) Внутренние и наружные дефекты
c) Внутренние и наружные дефекты, выходящие за пределы норм, установленных НТД	1
d) Все вышеперечисленное

16. К дефектам сварки относятся
a) Волосовины
b) Подрез
c) трещины
d) Ответы 2 и 3	1

17. Непровар это:
a) Дефект, который характеризуется наличием углубления между основным и наплавленным металлом на участке или по всему периметру сварного шва
b) Дефект в виде сквозного отверстия в сварном шве, образовавшийся в результате вытекания сварочной ванны
c) Дефект в виде местного несплавления в сварном соединении вследствие неполного расплавления кромко или поверхностей	1
d) Круглые или вытянутые несплошности в металле шва, образующиеся в процессе кристаллизации

18. Подрез это:
a) Дефект, который характеризуется наличием углубления между основным и наплавленным металлом на участке или по всему периметру сварного шва	1
b) Дефект в виде сквозного отверстия в сварном шве, образовавшийся в результате вытекания сварочной ванны
c) Дефект в виде местного несплавления в сварном соединении вследствие неполного расплавления кромок или поверхностей
d) Круглые или вытянутые несплошности в металле шва, образующиеся в процессе кристаллизации

19. Прожог это:
a) Дефект, который характеризуется наличием углубления между основным и наплавленным металлом на участке или по всему периметру сварного шва
b) Дефект в виде сквозного отверстия в сварном шве, образовавшийся в резултате вытекания сварочной ванны	1
c) Дефект в виде местного несплавления в сварном соединении вследствие неполного расплавления кромок или поверхностей
d) Круглые или вытянутые несплошности в металле шва, образующиеся в процессе кристаллизации

20. Для стыковых сварных соединений в контролируемую зону , помимо сварного шва , входит примыкающая к нему околошовная зона основного металла при нормальной толщине свариваемых деталей свыше 20мм:
a) Не менее 10мм
b) Не менее 15мм
c) Не менее 20 мм	1
d) Не менее номинальной толщины свариваемых деталей

21. Если поверхность сварного соединения перед контролем подвергалась травлению, то травящий состав должен быть удален:
a) Протиркой чистой сухой безворсовой тканью типа мадаполам
b) Притиркой бязью, смоченной спиртом
c) Путем нейтрализации 10-15% раствором кальцинированной соды	1
d) Промывкой проточной водой

22. Если в сварном шве допускаются поры диаметром 1мм, то что из перечисленного будет считаться дефектом:
a) Круглы индикации диаметром 1.5мм
b) Круглые индикации диаметром 0.8мм
c) Протяженная индикация длиной 3мм
d) Ответы 1 и 3	1

23. К числу наиболее распространенных типов поверхностных дефектов сварных швов, которые обнаруживаются капиллярной дефектоскопией, относятся
a) Трещины
b) Несплавления
c) Пористость
d) Все указанные дефекты	1

24. Какие из перечисленных неспошностей не связаны со сваркой
a) Пористость
b) Шлифовочные трещины	1
c) Трещины в кратер
d) Непровары

25. Поверхность сварного шва перед капиллярной дефектоскопией должна быть:
a) Отполирована	1
b) Протравлена
c) Обработана резиновым кругом
d) Очищена от брызг и резких западаний между валиками

26. Полнота удаления дефектов в сварных соединениях проверяется:
a) Визуально
b) Визуально и методом капиллярной дефектоскопии	1
c) Только ультразвуковым методом
d) Ни один ответ неверен

27. Конструкция и расположение сварных швов на объектах ж/д должны обеспечивать:
a) Требования пожарной безопасности
b) Доступность проведения контроля качества сварных швов предусмотренными для них методами	1
c) Обеспечение электробезопасности объекта
d) Ве вышеприведенное

28. Капиллярный контроль применяется с целью определения:
a) Внутренних дефектов в сварных швах
b) Подповерхностных дефектов в сварных швах и основном металле
c) Поверхностных дефектов в сварных швах и околошовной зоне	1
d) Ответы 1 и 3

29. Какие типы несплошностей имеют место в изделиях из алюминия и магния при литье в землю:
a) Усталостная трещина
b) Надрывы
c) Поры, рыхлоты	1
d) Термические трещины

30. При капиллярном контроле деталей из титановых сплавов дефектоскопические материалы не должны содержать в своем составе:
a) Углерода
b) Галогеносодержащих растворителей	1
c) Эмульгаторов
d) Люминесцирующих веществ

31. При проведении капиллярного контроля стыковых сварных соединений выполненных дуговой и электронно-лучевой сваркой (при номинальной толщине свариваемых деталей до 5 мм включительно) контролируемая зона включает всю поверхность сварного шва, а также примыкающие к нему участки основного металла (зону термического влияния) в обе стороны шва шириной:
a) Не менее 5мм	1
b) Не менее 10мм
c) Не менее 15мм
d) Околошовную зону контролировать необязательно

32. При проведении капиллярного контроля стыковых сварных соединений выполненных дуговой и электронно-лучевой сваркой (при номинальной толщине свариваемых деталей свыше 5 мм и до 20мм включительно) контролируемая зона включает всю поверхность сварного шва, а также примыкающие к нему участки основного металла (зону термического влияния) в обе стороны шва шириной:
a) Не менее 10мм
b) Не менее 30мм
c) Не менее 5мм
d) Не менее номинальной толщины свариваемых деталей	1

33. При проведении капиллярного контроля стыковых сварных соединений выполненных дуговой и электронно-лучевой сваркой (при номинальной толщине свариваемых деталей свыше 20мм ) контролируемая зона включает всю поверхность сварного шва, а также примыкающие к нему участки основного металла (зону термического влияния) в обе стороны шва шириной:
a) Не менее 10мм
b) Не менее 20мм	1
c) Не менее 5мм
d) Не менее номинальной толщины свариваемых деталей

34. При проведении капиллярного контроля стыковых и угловых соединений, выполненных газовой сваркой , независимо от номинальной толщины стенок сваренных деталей и при ремонте дефектных участков в сварных соединениях, контролируемая зона включает всю поверхность сварного шва, а также примыкающие к нему участки основного металла (зону термического влияния) в обе стороны шва шириной:
a) Не менее 10мм
b) Не менее 40мм
c) Не менее 20мм	1
d) Не менее номинальной толщины свариваемых деталей

35. При проведении капиллярного контроля угловых, тавровых, торцевых и нахлесточных сварных соединений и соединений вварки труб в изделия (независимо от номинальной толщины сваренных деталей) выполненных дуговой и электронно—лучевой сваркой, контролируемая зона включает всю поверхность сварного шва, а также примыкающие к нему участки основного металла (зону термического влияния) в обе стороны шва шириной:
a) Не менее 3мм	1
b) Не менее 10мм
c) Не менее 15мм
d) Не менее 40мм

36. При проведении капиллярного контроля сварных соединений выполненных электро-шлаковой сваркой (независимо от номинальной толщины сваренных деталей), контролируемая зона включает всю поверхность сварного шва, а также примыкающие к нему участки основного металла (зону термического влияния) в обе стороны шва шириной:
a) Не менее 10мм
b) Не менее 30мм
c) Не менее 100мм
d) Не менее 50мм	1

37. Определение шероховатости поверхности изделий осуществляется согласно:
a) ГОСТ 2789- 73	1
b) ДСТУ EN 473-2001
c) ISO 9000
d) ГОСТ 3242- 79

END

## 8-й_сектор
1. Необходимое условие для проведения люминесцентного контроля:
a) Ярко освещенное помещение
b) Температура деталей не выше 40º
c) Затемненное помещение с источником УФ света
d) Температура в помещении не выше 18º

2. Какой должна быть шероховатость контролируемой поверхности согласно требования ОСТ 108.004.101-80. «Контроль неразрушающий. Люминесцентный, цветной и люминесцентно-цветной методы»
a) Ra 2,5 мкм (Rz 10 мкм)
b) Ra 5,0 мкм (Rz 20 мкм)
c) Ra 10,0 мкм (Rz 40 мкм)
d) Ra 20,0 мкм (Rz 80 мкм)

3. Выявленные при капиллярном контроле дефекты допускается оценивать по фактическим показателям:
a) После удаления дефектоскопических материалов
b) Под ультрафиолетовой лампой
c) Под увеличением х7
d) Под увеличением х4

4. Индикаторный след дефекта это:
a) Окрашенный пенетрантом участок поверхности в зоне расположения несплошности
b) Пятно не удаленной красной проникающей жидкости
c) Частицы ветоши, посторонних включений, окрашенные индикаторной проникающей жидкостью
d) Непокрытые проявителем участки зоны контроля

5. Индикаторный след округлый- это след с отношением:
a) Максимального размера к минимальному не более 5
b) Максимальной протяженности к максимальной его ширине не более 3
c) Протяженности к ширине раскрытия более 3
d) Ширины свечения к фактическому размеру дефекта более 3

6. Необходимым условием выявления дефектов при капиллярной дефектоскопии является :
a) Магнитные свойства объекта
b) Наличие полостей, свободных от загрязнений и других веществ, имеющих выход на поверхность, и глубину распространения, значительно превышающую ширину их раскрытия
c) Ни один ответ неверен

7. Контроль капиллярным методом при температурах ниже 5º С:
a) Не допускается
b) Допускается с использованием соответствующего набора дефектоскопических материалов
c) Допускается по указанию конструкторской документации
d) Ограниченно допускается по разрешению головной проектной организации

8. Какие типы дефектов могут быть в изделиях из прокатного кованного материала
a) Рыхлоты
b) Рванины
c) Волосовины, расслоения, трещины
d) Все указанные в 2 и 3

9. Если на конкретной поверхности допускаются поры размером 0.3мм, какие несплошности будут являться дефектами:
a) Поры диаметром 0.1мм
b) Трещины и поры размером более 0.3мм
c) Поры диаметром 0.2мм
d) Ответы 1 и 2

10. Капиллярное давление тем выше, чем:
a) Лучше смачивание
b) Меньше раскрытие дефекта
c) Больше раскрытие дефекта
d) Ответы 1 и 2

11. Неметаллические включения обнаруживаются в :
a) Листовом металле
b) Прутковых заготовках
c) Поковках
d) Во всех указных случаях

12. Проявление следов дефектов представляет собой процесс:
a) Образования рисунка в местах наличия окисных плен
b) Образования рисунка в местах наличия дефектов
c) Контрастного свечения пенетранта
d) Ни один ответ неверен

13. По третьему классу чувствительности по ГОСТ 18442-80 выявляются дефекты с шириной раскрытия в мкм:
a) От 100 до 500
b) От1 до 10
c) Менее 1
d) От 10 до 100

14. Объекты прошедшие капиллярный контроль, следует подвергать антикоррозионной обработке:
a) В обязательном порядке
b) В случае изготовления из некоррозионно стойких материалов
c) В соотвтетсвии с требованиями НТД
d) Ответы 2 и 3

15. При требовании НТД о проведении ультразвукового и капиллярного контроля одного и того же объекта капиллярный контроль следует проводить:
a) После ультразвукового контроля
b) До ультразвукового контроля
c) Не имеет принципиального значения
d) После ультразвукового контроля и тщательной очистки поверхности

16. Время контакта пенетранта с поверхностью изделия регламентируется технической документацией на пенетрант, но согласно ОСТ 108.004-101-80 «Контроль неразрушающий. Люминесцентный, цветной и люминесцентно-цветной методы. Основные положения» составляет:
a) 5 мин
b) 10мин
c) 15 мин
d) 20мин

17. Относительно дефектов выявленных в объектах ж/д при контроле капиллярным методом , верными являются следующие утверждения:
a) Дефекты , не выходящие за пределы норм, установленных в НТД, допускаются
b) Дефекты должны быть устранены
c) Дефекты должны быть устранены с последующим контролем исправленных участков
d) Ответы 1 и 3

18. В каких областях отливки обнаруживаются усадочные трещины
a) Только в тонких частях
b) Только в толстостенных отливках
c) При резких изменениях толщины отливки
d) Толщина отливки не оказывает влияния на образование усадочных трещин

19. На прутковой заготовке с помощью пенетрантов могут быть обнаружены поверхностные дефекты:
a) Трещины от усадки
b) Трещины
c) Пористость
d) Складки

20. На прутковой заготовке капиллярной дефектоскопией могут быть обнаружены
a) Трещины от усадки
b) Усталостные трещины
c) Пористость
d) Волосовины

21. Которая из следующих несплошностей не обнаружится в результате длительного времени смывания водой?
a) Глубокие трещины
b) Мелкие и широкораскрытые трещины
c) Смывание не оказывает влияния на выявление дефектов
d) Ни один ответ неверен

22. При проведении капиллярного контроля с использованием люминесцентного пенетранта необходима лампа с УФ светом , чтобы она:
a) Нейтрализовала избыток пенетранта на поверхности
b) Способствовала проникновению пенетранта в полости дефектов
c) Вызывала люминесценцию пенетранта
d) Освещала помещение

23. Что понижает срок службы УФ осветителя?
a) Колебания сетевого напряжения
b) Пыль на торцевой поверхности лампы
c) Изменение комнатной температуры
d) Изменение относительной влажности

24. Можно ли определить глубину трещины путем измерения ширины индикаторного следа:
a) Нельзя
b) Можно при выдержке более 20мин
c) Можно, если известен размер зерна проявителя
d) Можно, если измерить протяженность индикаторного следа

25. Какой из перечисленных дефектов будет выявлен по II уровню чувствительности капиллярным методом
a) Ширина раскрытия 15мкм, при Rz=3.2мм
b) Ширина раскрытия 0,5мкм, при Rz>3.2мм
c) Ширина раскрытия 5мкм, при Rz<3.2мм
d) Ширина раскрытия 1мкм, при Rz<3.2мм

26. Для контролируемых объектов с невысокой твердостью не рекомендуется применять:
a) Дробеструйную и пескоструйную очистку
b) Очистку поверхности в парах растворителя
c) Электрохимическую очистку
d) Травление

27. За величину индикаторного следа принимают:
a) Величину индикаторного пятна
b) Наименьшее расстояние между двумя точками индикаторного следа
c) Наибольшее расстояние между двумя точками индикаторного следа
d) Протяженность индикаторного штриха

28. Выявленные при визуальном осмотре дефекты на контролируемой поверхности перед капиллярной дефектоскопией:
a) Не допускаются
b) Допускаются
c) Допускаются с предоставлением дефектограмм
d) Допускаются по устной договоренности

29. Для определения сквозных дефектов применяют метод:
a) Ультразвуковой
b) Течеисканием(газовый)
c) Рентгеновский
d) Магнитопрошковый

30. Высокие внутренние напряжения при термообработке могут привести к образованию:
a) Шлаковых включений
b) Пятнистой твердости
c) Трещин
d) Волосовин

31. Согласно ДСТУ EN 10228-2-2001 «Неруйнівний контроль поковок із сталі. Частина 2. Капілярний контроль» контролируемая поверхность должна осматриваться:
a) В белом свете, освещенность поверхности не менее 200лк
b) В белом свете, освещенность поверхности не менее 500лк
c) В зеленом свете, освещенность поверхности не менее 500лк
d) освещенность поверхности не менее 400лк, при освещении поверхности используются матовые лампы

32. При работе с набором дефектоскопических материалов в аэрозольной упаковке необходимо соблюдать следующие меры предосторожности:
a) Не производить распыление вблизи открытого огня
b) Не допускать нагревания баллона свыше 50ºС
c) Пр распылении не допускать попадания состава в глаза
d) Все вышеперечисленные

33. К отчетной документации относятся:
a) Журнал учета работ по визуальному и измерительному контролю
b) Акты по проведению контроля
c) Заключения
d) Ответы b) и c)

34. В вагонном хозяйства капиллярный метод контроля применяется для контроля:
a) Гребней колес после их наплавки и обточки
b) Котлов цистерн и элементов тормозной системы
c) Осей колесных пар
d) Варианты а) и b)

END