## Общий
1. Подготовка контролируемого объекта к визуальному контролю включает:
a) удаление загрязнений, мешающих проведению контроля;
b) определение границ контроля;
c) определение (уточнение) характера дефектов;
d) варианты a, b, c.	1

2. Общее освещение - это:
a) освещение объекта контроля;
b) такое расположение светильников, при котором они создают равномерную освещенность во всех точках производственного помещения;	1
c) наличие определенного количества светильников в рабочем помещении;
d) равномерное освещение контролируемой поверхности.

3. Комбинированное освещение - это:
a) общая освещенность объекта контроля;
b) наличие определенного количества светильников в рабочем помещении;
c) такое расположение светильников, при котором на рабочих местах есть местное освещение, а по всей площади помещения общее;	1
d) равномерное освещение контролируемой поверхности.

4. Местное освещение – это:
a) равномерное освещение контролируемой поверхности;
b) организация освещения, при которой светильники расположены только на рабочем месте;	1
c) наличие определенного количества светильников в рабочем помещении;
d) общая освещенность помещения.

5. Укажите контролируемые параметры объектов при визуальном и измерительном контроле:
a) размеры изделий, дефектов, отклонения от заданной формы,	1
b) марка стали объекта контроля,
c) механические свойства объекта контроля,
d) шероховатость поверхности

6. Что такое бинокулярное зрение?
a) способность человека воспринимать рассматриваемый предмет одновременно обоими глазами;	1
b) зрение, при котором используются оптические средства;
c) объемное восприятие объектов;
d) варианты b и c.

7. Что такое стереоскопический эффект?
a) объемное восприятие объектов;	1
b) способность человека воспринимать предмет одновременно двумя глазами;
c) боковое зрение;
d) зрение, при котором используются оптические средства.

8. Расстояние наилучшего зрения:
a) 250 мм;	1
b) 300 мм;
c) 200 мм;
d) 350 мм.

9. Видимость - это:
a) степень различимости объектов при их наблюдении;	1
b) расстояние наилучшего зрения;
c) объемное восприятие объекта;
d) контрастность предмета.

10. Видимость зависит от:
a) контраста;
b) яркости;
c) условий освещенности;
d) всех перечисленных факторов.	1

11. Контраст - это:
a) степень различимости объектов при их наблюдении;
b) свойство объекта выделяться на окружающем фоне;	1
c) объемное восприятие объекта;
d) яркость объекта.

12. К оборудованию, применяемому при визуальном контроле, относятся:
a) эндоскопы;
b) лупы;
c) денситометры;
d) варианты a и b.	1

13. Для визуального контроля внутренних поверхностей используются:
a) эндоскопы;	1
b) перископы:
c) микроскопы:
d) варианты a и b.

14. Визуально-оптический контроль включает в себя:
a) визуальное наблюдение объекта контроля;
b) измерение параметров выявленных несплошностей;
c) измерение подготовленных под сварку элементов и формы шва;
d) варианты a, b, c.	1

15. Визуальный контроль наружных поверхностей проводится:
a) невооруженным глазом;
b) с применением эндоскопов;
c) с применением луп увеличением до х 10;
d) варианты a и c.	1

16. Соотношение между размерами минимальных дефектов L и величиной микронеровностей рельефа поверхности L1 должно быть:
a) L/L1 ≥ 3;	1
b) L = L1 ;
c) L / L1 ≥ 2;
d) Не имеет принципиального значения.

17. Выборочный контроль - это :
a) контроль, проводимый по всей поверхности сварного соединения;
b) контроль продукции поставщика;
c) контроль, при котором подвергаются проверке отдельные участки сварных соединений или отдельные сварные соединения (наплавленные детали);	1
d) контроль наиболее ответственных узлов конструкции.

18. Визуально-оптический контроль – это:
a) разрушающий метод контроля;
b) органолептический метод контроля;	1
c) осмотр и измерение выявленных несплошностей;
d) варианты b и c.

19. Органолептический контроль – это:
a) разрушающий контроль;
b) контроль с регистрацией результатов на экране;
c) контроль, при котором информация воспринимается органами чувств;	1
d) все вышеперечисленное.

20. Световые приборы, как правило испускают:
a) монохроматическое излучение;
b) излучение с прерывистым спектром;
c) излучение, имеющее непрерывный спектр;	1
d) правильные ответы a и b.

21. Визуально-оптический контроль выполняется с целью:
a) выявления поверхностных трещин, расслоений, закатов, забоин, раковин, плен, включений и других несплошностей в заготовках;
b) проверки соответствия подготовки под сварку деталей требованиям нормативной документации;
c) выявления поверхностных трещин, кратеров, подрезов, прожогов и других несплошностей в сварных швах и околошовной зоне;
d) ответы a, b, c.	1

22. Разрешающая способность глаза - это:
a) способность различать близко расположенные друг к другу дефекты;	1
b) способность глаза замечать мелкие "детали" или различать их форму;
c) способность глаза различать цвета;
d) способность глаза адаптироваться к изменению освещенности

23. Освещенность контролируемых поверхностей при визуальном контроле должна быть не менее:
a) 1250 люкс;
b) 300 люкс;	1
c) 500 люкс;
d) 1000 люкс.

24. Единицы измерения освещенности :
a) канделла;
b) люмен;
c) люкс;	1
d) нит.

25. При визуальном контроле, направленном на выявление дефектов от 0,15 до 0,30 мм при среднем контрасте дефекта с темным фоном объекта укажите освещенность комбинированного освещения лампами накаливания согласно ГОСТ 23479:
a) 2500 лк;	1
b) 1500 лк;
c) 300 лк;
d) 1000 лк.

26. По оценке степени влияния на эффективность и безопасность использования продукции с учетом ее назначения дефекты подразделяются на :
a) критические, значительные и малозначительные;	1
b) устранимые и неустранимые;
c) явные и скрытые;
d) настоящие и ложные.

27. Дефект - это:
a) каждое отдельное несоответствие продукции требованиям нормативной документации;	1
b) неисправное состояние деталей;
c) нарушение работоспособности изделия;
d) варианты b и c.

28. Острота зрения – это:
a) способность различать близко расположенные друг к другу дефекты;
b) способность глаза замечать мелкие "детали" или различать их форму;	1
c) способность глаза различать цвета;
d) способность глаза адаптироваться к изменению освещенности

29. Критическая частота слияния изображения обычно не превышает:
a) 50 Гц;	1
b) 35 Гц;
c) 40 Гц;
d) 25 Гц;

30. Коэффициент отражения света от металлов зависит от:
a) электропроводности металла;
b) состояния его поверхности;
c) частоты света;
d) всего вышеперечисленного	1

31. К основным характеристикам оптической аппаратуры относятся:
a) разрешающая способность;
b) увеличение;
c) поле зрения;
d) все вышеперечисленное	1

32. Укажите факторы, ограничивающие область применения визуально-оптического метода согласно ГОСТ 23479:
a) применим только для оптически прозрачных сред;
b) применим только для полированных поверхностей;
c) размеры дефектов должны быть гораздо меньше длины волны света;
d) минимальная яркость изображения объекта контроля не менее 1 кд/м2	1

33. При выборе персонала для проведения визуально-оптического контроля учитываются следующие критерии:
a) теоретические знания и опыт;
b) общие и специфические физические способности и психологическая характеристика;
c) экономические факторы;
d) все вышеизложенное	1

34. Ослепление дефектоскописта, вызванное блеском контролируемой поверхности, устраняется:
a) затемненными стеклами;
b) поляризованными стеклами;	1
c) апланатическими стеклами;
d) ответы 1 и 3

35. В случае обнаружения дефектов при выборочном 50%-ном визуальном контроле проводят:
a) сплошной контроль;	1
b) применяют другие методы контроля;
c) деталь бракуют;
d) бракуют однотипные детали, выполненные сварщиком, допустившим дефекты.

36. Дефекты, характерные для цельнокатаных труб:
a) кратеры;
b) закаты, волосовины;
c) надрывы;
d) ответы 2 и 3.	1

37. Цвета разделяются на:
a) хроматические;
b) ахроматические;
c) полутона;
d) ответы 1 и 2.	1

38. К ахроматическим цветам относятся:
a) красный;
b) черный, серый;
c) белый;
d) ответы 2 и 3.	1

39. Визуально-оптический контроль на этапе технического диагностирования - это:
a) определение технического состояния объекта;
b) определение работоспособности объекта;
c) визуальное наблюдение объекта с целью обнаружения эксплуатационных дефектов металла;	1
d) оценка работоспособности с помощью неразрушающих методов контроля.

40. Стыковое сварное соединение - это соединение, в котором свариваемые элементы примыкают друг к другу :
a) торцевыми поверхностями;	1
b) боковыми поверхностями;
c) под углом 90 градусов;
d) плоскостями.

41. При измерении дефектов в диапазоне 2,0 – 4,0 мм основная абсолютная погрешность измерения при измерительном контроле не должна превышать:
a) ± 0,8 мм,
b) ± 0,4 мм,	1
c) ± 1,0 мм,
d) ± 0,1 мм.

42. Неустранимый дефект - это:
a) трещина;
b) дефект, устранение которого технически невозможно;
c) дефект, устранение которого экономически нецелесообразно;
d) ответы 2 и 3.	1

43. Какая несплошность двухстороннего сварного соединения не может быть обнаружена при визуально-оптическом контроле?
a) чрезмерное усиление шва;
b) незаплавленный кратер;
c) непровар корня;	1
d) грубая чешуйчатость.

44. Когерентные волны – это волны:
a) с постоянной разностью фаз;	1
b) с одинаковой интенсивностью;
c) с одинаковой частотой.

45. Явления, обусловленные зависимостью показателей преломления вещества от длины волны света называются:
a) дифракцией;
b) интерференцией;
c) дисперсией;	1
d) монохроматизацией.

46. Какой элемент глаза функционирует аналогично фотографической пластинке фотоаппарата?
a) Зрительный нерв.
b) Радужная оболочка.
c) Роговая оболочка.
d) Сетчатка.	1

47. К низкоуглеродистым сталям относятся стали с содержанием:
a) углерода до 0,25%;	1
b) легирующих элементов до 2%;
c) одного легирующего элемента в пределах 2...5%;
d) углерода свыше 1%.

48. В зависимости от содержания углерода стали делятся на:
a) качественные и обыкновенные;
b) среднеуглеродистые и низкоуглеродистые;
c) высокоуглеродистые;
d) ответы 2 и 3.	1

49. К элементам, ухудшающим свойства наплавленного металла, относятся:
a) водород;
b) кислород;
c) сера;
d) все вышеперечисленные.	1

50. Склонность к хрупкому разрушению возрастает с увеличением:
a) остроты дефектов;
b) размеров дефектов;
c) размеров изделий;
d) все вышеперечисленное.	1

51. К легирующим элементам относятся:
a) марганец;
b) ванадий;
c) ответы 1 и 2;	1
d) фосфор.

52. К сталям аустенитного класса относятся:
a) высоколегированные стали с высоким содержанием хрома и никеля типа 12Х18Н10Т;
b) коррозионно-стойкие жаропрочные стали типа 20Х13Н18;
c) стали с содержанием легирующих элементов 2,5...10%;
d) ответы 1 и 2.	1

53. При длине волны света 550 нм монохроматический лучистый поток 1 Вт эквивалентен световому потоку:
a) 433 лм;
b) 683 лм;	1
c) 874 лм;
d) 1008 лм.

54. Дифракция света объясняется __________________ природой света:
a) волновой;	1
b) корпускулярной;
c) ответы 1 и 2;
d) ни 1 и ни 2.

55. Интерференция света объясняется __________________ природой света:
a) корпускулярной;
b) волновой;	1
c) ответы 1 и 2;
d) ни 1 и ни 2.

56. При плохом освещении:
a) действует система колбочек;
b) действует система палочек, нет видения цветов;	1
c) имеется видение цветов;
d) ответы 1 и 3.

57. При хорошем освещении;
a) действует система колбочек;
b) имеется видение цветов;
c) действует система палочек;
d) ответы 1 и 2.	1

58. Лупы - это:
a) простые оптические инструменты;
b) увеличивающие инструменты с увеличением не больше, чем в х20;
c) увеличивающие инструменты с увеличением не меньше, чем в х20;
d) ответы 1 и 2.	1

59. К средствам приближения относятся:
a) лупы;
b) микроскопы;
c) телескопы, призматические бинокли;	1
d) ответы 1 и 2.

60. Ровные или вогнутые части объекта контроля дают отблеск, который устраняется:
a) правильным расположением источников света;	1
b) понижением освещенности;
c) расцвечиванием освещения;
d) применением наклонного освещения

61. Визуально-оптический контроль металлических изделий может проводиться следующими способами:
a) прямым способом;
b) на расстоянии;
c) просвечиванием;
d) ответ 1,2.	1

62. К отчетной документации относятся:
a) протоколы визуально-оптического контроля;
b) акты по проведению контроля;
c) заключение;
d) все вышеперечисленное	1

63. На каком этапе изготовления конструкции может быть проведен визуальный контроль?
a) до сварки;
b) в процессе сварки;
c) после сварки;
d) 4 на всех перечисленных этапах.	1

64. Перерыв в работе при визуально-оптическом контроле с целью предупреждения утомления глаз и повышения качества контроля должен составлять:
a) 10 минут через каждые 0,5 часа работы;
b) 15 минут через каждый час работы;
c) 10 минут через каждые час работы;	1
d) 5 минут

65. Визуально-оптический контроль должен:
a) предшествовать контролю всеми другими методами;	1
b) производиться после радиографического контроля;
c) производиться после капиллярного контроля;
d) последовательность проведения контроля не имеет принципиального значения

66. Оптическая длина пути зависит от:
a) геометрической длины пути ;
b) частоты;
c) показателя преломления среды;
d) ответы 1 и 3.	1

67. Управление качеством – это:
a) методы и деятельность оперативного характера, используемые для удовлетворения требований к качеству;	1
b) совокупность свойств и характеристик продукции, которые придают им способность удовлетворять обусловленные или предполагаемые потребности;
c) выполнение установленных требований;
d) все вышеперечисленное

68. Надзор за качеством – это:
a) выполнение установленных требований;
b) методы и деятельность оперативного характера, используемые для удовлетворения требований к качеству;
c) постоянное наблюдение и проверка состояния процедур, методов, условий исполнения в целях проверки того, что обусловленные требования выполняются;	1
d) все вышеперечисленное

69. Контроль – это:
a) выполнение установленных требований;
b) действия, включающие проведение измерений (испытаний) одной или нескольких характеристик продукции и их сравнение с установленными требованиями с целью определения соответствия;	1
c) методы и деятельность оперативного характера, используемые для удовлетворения требований к качеству;
d) определение технического состояния объекта

70. Квалификация персонала – это:
a) отзыв о способностях персонала, его деловых и других качествах;
b) наличие подготовки, профессиональных знаний, навыков и опыта, а также соответствующего состояния здоровья, которые дают возможность персоналу надлежащим образом осуществлять контроль;	1
c) процедура, используемая для установления уровня квалификации;
d) ответы 1 и 3

71. Кандидат на аттестацию по неразрушающему контролю – это:
a) специалист, работающий в области неразрушающего контролю, имеющий определенный стаж и документ, удостоверяющий его квалификацию;
b) лицо, заявившее о желании получить квалификацию и пройти аттестацию в установленном порядке;	1
c) любой специалист, работающий в области неразрушающего контроля и не имеющий удостоверения установленного образца;
d) технический эксперт

72. Сталь - это:
a) сплав железа, содержащий 2% углерода, кремний, марганец, фосфор, серу;
b) сплав железа, содержащий 0.1 - 2% углерода и небольшие количества кремния, марганца, фосфора, серы;	1
c) сплав железа, содержащий до 1% углерода, кремний, марганец, фосфор, серу;
d) сплав железа, содержащий более 1.7% углерода, а также кремний, марганец, небольшие количества серы и фосфора.

73. К нержавеющим сталям относятся:
a) 08Х18Н9Т;
b) 12Х2НМФА;
c) 08Х13;
d) ответы 1 и 3.	1

74. Вид сварки, дающей сварной шов без изменений его химического состава:
a) электрошлаковая;
b) газовая;
c) контактная;	1
d) аргонодуговая

75. Вид термообработки, относящийся к упрочняющей термообработке -это:
a) нормализация;
b) отпуск;
c) закалка;	1
d) отжиг;

76. Чугун - это:
a) сплав железа, содержащий более 2% углерода, а также кремний, марганец, небольшие количества серы и фосфора;	1
b) сплав железа, содержащий менее 1.7% углерода;
c) сплав железа, содержащий 1.7% углерода, до 1% кремния, до 2% марганца;
d) сплав железа, содержащий до 2% углерода, а также хром, никель.

77. Какие виды адаптации существуют:
a) темновая и световая;	1
b) хроматическая и яркостная;
c) ответы 1 и 2;
d) ни 1 и ни 2.

78. При сварке к образованию трещин приводит повышенное содержание:
a) марганца;
b) фосфора;
c) серы;
d) ответы 2 и 3.	1

79. Основные способы контактной сварки:
a) точечная;
b) стыковая;
c) шовная;
d) все вышеперечисленные.	1

80. Вид термообработки, приводящий к значительному снижению твердости и снятию внутренних напряжений, это:
a) предварительный подогрев;
b) отпуск;	1
c) отжиг;
d) закалка.

81. Какая из следующих несплошностей может быть классифицирована, как несплошность первичной обработки, которая часто обнаруживается в отливках?
a) усталостная трещина;
b) трещина коррозии под напряжением;
c) закат;
d) неслитина	1

82. Какая из перечисленных несплошностей может быть обнаружена в сварном соединении при визуально-оптическом контроле?
a) расслоение;
b) свищ;	1
c) неслитина;
d) складки

83. Какая из перечисленных несплошностей может быть обнаружена в прокатном листе при визуально-оптическом контроле?
a) расслоение;	1
b) усадочная раковина;
c) непровар;
d) подрез

84. От каких из приведенных ниже факторов зависит эффективность визуального контроля?
a) От осведомленности о возможных причинах возникновения дефектов.
b) От осведомленности о способах применения изделия.
c) Предварительной очистки и условий окружающей среды таких как температура и шум.
d) От всего, приведенного выше.	1

85. Какая из несплошностей может быть обнаружена в прокатанном металле?
a) флокен;
b) свищ;
c) усадочная раковина;
d) расслоение	1

86. Какую несплошность можно классифицировать как эксплуатационную?
a) пористость;
b) усталостная трещина;
c) коррозионное поражение;
d) ответы 2 и 3.	1

87. Адаптация – это способность глаза:
a) изменять световую чувствительность глаза;
b) изменять порог контрастности глаза;
c) изменять разрешающую способность глаза;
d) приспосабливаться к различным условиям освещения.	1

88. В каком случае магнитопорошковый метод контроля является более эффективным, чем капиллярный?
a) контроль подповерхностных несплошностей в латунной детали;
b) контроль поверхностных несплошностей алюминиевой штамповки;
c) контроль подповерхностных несплошностей в стальных заготовках;	1
d) при контроле деталей из высоколегированных сплавов с покрытием

89. Зрительная работоспособность – это способность:
a) выполнять зрительную работу
b) поддерживать высокую степень мобилизации зрительных функций;
c) ответы 1 и 2;	1
d) ни 1 и ни 2.

90. Какой метод неразрушающего контроля дает объективный документ по качеству проконтролированного объекта?
a) капиллярный;
b) радиографический;	1
c) ультразвуковой;
d) магнитопорошковый

91. Каким нормативным документом определяются основные понятия, термины и определения визуального и визуально- оптического метода контроля?
a) ГОСТ 23479
b) ГОСТ 24521	1
c) ГОСТ 23055
d) ГОСТ 26182

92. Видимое излучение имеет длины волн монохроматических составляющих в пределах:
a) 100-200 НМ;
b) 200-380 НМ;
c) 380-760 НМ;	1
d) 760-940 НМ.

93. Визуальный контроль, как правило, является… контрольной операцией по приемке готового сварного узла или изделия:
a) первой;	1
b) второй;
c) последней;
d) а), b) или c)

94. Какие недостатки имеют лупы среднего и сильного увеличения?
a) Сферическая аберрация
b) Хроматическая аберрация
c) Малый коэффициент пропускания
d) Малое рабочее расстояние
e) Большой вес
f) Варианты a, b, c
g) Варианты a, b, d	1

95. С целью повышения качества визуального и измерительного контроля необходимо обеспечить для дефектоскописта следующие условия:
a) Минимальное время проведения контроля на близком расстоянии – менее 250 мм
b) Защита от прямой и отраженной блесткости
c) Требование минимизации коэффициента пульсации освещения
d) Все вышеперечисленное	1

96. по каким параметрам нормируется количество и качество освещения при проведении визуального контроля?
a) Яркость
b) Освещенность
c) Размер выявляемых дефектов
d) Шероховатость поверхности ОК
e) Варианты a, b
f) Варианты a, d
g) Варианты b, c	1

97. На какой длине волны глаз имеет максимальную чувствительность?
a) 0,44 мкм
b) 0,55 мкм	1
c) 0,66 мкм
d) 0,77 мкм

98. Укажите диапазон длин волн видимого света:
a) 0,2 – 0,8 мкм
b) 0,4 – 0,76 мкм	1
c) 0,3 – 0,9 мкм
d) 0,4 – 1,0 мкм

99. Указать основные оптические характеристики глаза. Поле зрения обоих глаз:
a) 150 градусов;
b) 90 градусов;
c) 210 градусов.
d) 180 градусов	1

100. Указать основные оптические характеристики глаза: Угол обзора по вертикали:
a) Менее 130 градусов	1
b) Более 130 градусов
c) Более 150 градусов
d) менее 70 градусов

101. Какими факторами определяются области применения визуального метода контроля?
a) Производственными условиями
b) Диапазоном длин волн
c) Требуемой чувствительностью
d) Варианты b, c	1

102. Какими факторами определяются области применения визуально-оптического метода контроля?
a) Требуемой чувствительностью
b) Типом объекта контроля
c) Необходимостью применения в процессе контроля вспомогательного оптико-механического оборудования
d) Все вышеперечисленное	1

103. Прибор для измерения освещенности, в котором используется фотоэлемент, называется:
a) Фотометр
b) Люксметр	1
c) Флюксметр
d) Денситометр

104. При использовании лупы
a) Увеличивается освещенность поля зрения
b) Увеличивается размер поля зрения
c) Различаются более мелкие детали объекта	1
d) Варианты a, b, c

105. Указать основные оптические характеристики глаза: Угол обзора по горизонтали:
a) 150 градусов	1
b) 90 градусов
c) 210 градусов
d) 170 градусов

106. Визуальный контроль сварных соединений проводят для проверки:
a) Качества зачистки поверхности перед сваркой
b) Выявления недопустимых дефектов	1
c) Качества зачистки выполненных швов и околошовной зоны
d) Варианты a, b, c

END

## Спец_общий
1. Назовите причины появления трещин усталости:
1. Действие переменных напряжений по галтелям, в местах резких переходов сечений и других концентраторов напряжений, раковины, выщербины и отколы	1
2. Действие постоянных напряжений по галтелям, в местах резких переходов сечений и других концентраторов напряжений, раковины, выщербины и отколы
3. Действие переменных напряжений по галтелям, в местах резких переходов сечений и других концентраторов напряжений
4. Наличие в объекте коррозионных повреждений поверхности.

2. Допускаемая погрешность измерения – это:
1. Предельное значение погрешности измерения, которое может быть допущено при определении действительного размера	1
2. Погрешность средства измерения
3. Погрешность от всех источников погрешности
4. Варианты 2, 3.

3. Визуальный контроль выполняется:
1. Без применения специальных оптических приборов
2. С применением луп, не более, чем с 10-кратным увеличением
3. С применением луп, зеркал, эндоскопов, микроскопов
4. Варианты 1, 2, 3.	1

4. Какие существуют группы средств измерений линейных и угловых размеров по функциональному признаку?
1. Меры, воспроизводящие заданные размеры длин и углов
2. Калибры, воспроизводящие границы размеров
3. Универсальные средства измерений действительных размеров
4. Варианты 1, 2, 3	1

5. Как внешне проявляется и выражается систематическая составляющая погрешности обработки или измерений
1. Постоянное в процессе измерений отклонение размера от номинала
2. Закономерно изменяющаяся от неслучайных факторов
3. Рассеивание погрешностей относительно постоянного или закономерно меняющегося уровня
4. Варианты 1, 2	1

6. Какие существуют группы средств измерений линейных и угловых размеров по физическому принципу действия?
1. Оптические и механические измерительные средства
2. Пневматические и электрические измерительные средства
3. Универсальные средства измерения действительных размеров и калибры, воспроизводящие границы размеров
4. Варианты 1, 2.	1

7. Для чего рекомендуется выполнять окраску рабочих помещений визуального и измерительного контроля в светлых тонах?
1. Для увеличения контрастности поверхностей контролируемых деталей
2. Для повышения контрастной чувствительности глаза
3. Для снижения общего утомления контролера
4. Варианты 1, 2, 3.	1

8. Какие из ниже перечисленных факторов определяют случайную составляющую погрешности измерения:
1. Погрешность собственно измерительного прибора (зависит от класса прибора и качества его изготовления)
2. Условия (методика) проведения измерений и технические характеристики объектов контроля
3. Влиянием окружающей среды
4. Варианты 2,3.	1

9. Разность между показанием и действительным значением (полученным прибором более высокого класса) есть:
1. Порог чувствительности
2. Цена деления шкалы
3. Точность отсчета
4. Погрешность измерения.	1

10. Отношение изменения сигнала на выходе измерительного прибора к вызывающему его изменению измеряемой величины называется:
1. Порог чувствительности
2. Чувствительность прибора	1
3. Точность отсчета
4. Погрешность измерения.

11. Освещенность при визуальном контроле должна быть не менее:
1. 100 лк
2. 200 лк
3. 300 лк
4. 500 лк	1

12. Разность значений величины, соответствующих двум соседним отметкам шкалы, это:
1. порог чувствительности
2. цена деления шкалы	1
3. чувствительность прибора
4. точность отсчета

13. Наименьшее изменение значения измеряемой величины, вызывающее едва заметное изменение показаний, это:
1. порог чувствительности	1
2. цена деления шкалы
3. чувствительность прибора
4. погрешность измерений.

14. К инструментам с линейным нониусом можно отнести:
1. микрометр
2. штангенциркуль	1
3. нутромер
4. уровнемер.

15. Для измерения величины небольшого зазора предпочтительней использовать:
1. щупы	1
2. штангенциркуль
3. микрометр
4. нутромер.

16. Что такое средство измерения?
1. средство измерения, которое не имеет шкалы и предназначено для контроля предельных размеров и отклонений геометрической формы
2. техническое средство, используемое при измерениях и имеющее нормированные метрологические свойства	1
3. средство измерения, предназначенное для воспроизведения физической величины заданного размера
4. Варианты 1, 3.

17. Наиболее точное средство измерения углового размера:
1. угловая плитка	1
2. угольник
3. калибр (шаблон)
4. механический угломер

18. Для измерения предельных размеров внутренних диаметров отверстий предпочтительней использовать:
1. щупы
2. штангенциркуль
3. микрометр
4. нутромер (пробка)	1

19. Что такое мера?
1. средство измерения, которое не имеет шкалы и предназначено для контроля предельных размеров и отклонений геометрической формы
2. средство измерения, которое дает возможность определить измеряемую величину в установленных единицах измерения
3. средство измерения, предназначенное для воспроизведения физической величины заданного размера	1
4. варианты 2, 3.

20. Размер – это:
1. размер, установленный измерением с допустимой погрешностью
2. числовое значение линейной величины в выбранных единицах измерения	1
3. величина, полученная в результате обработки или изготовления, значение которой неизвестно
4. варианты 1, 2.

21. Действительный размер – это:
1. размер, установленный непосредственным измерением с допускаемой погрешностью	1
2. числовое значение линейной величины в выбранных единицах измерения
3. величина, полученная в результате обработки или изготовления, значение которой неизвестно
4. Варианты 1, 3.

22. Истинный размер – это:
1. размер, установленный измерением с допустимой погрешностью
2. числовое значение линейной величины в выбранных единицах измерения
3. величина, полученная в результате обработки или изготовления, значение которой неизвестно	1
4. варианты 1, 2.

23. Номинальный размер – это:
1. величина, полученная в результате обработки или изготовления, значение которой неизвестно
2. размер, относительно которого определяются предельные размеры и который служит началом отсчета отклонений	1
3. размер, установленный измерением с допустимой погрешностью
4. варианты 2, 3.

24. Что такое единичные основные цвета?
1. цвета, энергетические яркости которых равны
2. цвета, визуальные яркости которых равны
3. цвета, суперпозиции которых дают белый цвет	1
4. монохроматические цвета повышенной интенсивности.

25. Класс точности измерительного прибора – это:
1. половина цены деления шкалы прибора
2. величина, указанная в паспорте на прибор
3. степень приближения измеренной прибором величины (размера) к номинальному размеру
4. обобщенная характеристика средства измерения, определяемая совокупной величиной усредненной ошибки.	1

26. Нониус – это:
1. вспомогательная шкала с небольшим числом интервалов	1
2. погрешность измерения штангенинструмента
3. величина отсчета по шкале штангенинструмента
4. механическое приспособление

27. Предельные размеры – это:
1. два предельно допустимых значения размера, между которыми должно находиться или которым может быть равно годное значение размера	1
2. размер, установленный измерением с допустимой погрешностью
3. числовое значение линейной величины в выбранных единицах измерения
4. варианты 2, 3.

28. Величина отсчета штангенинструмента – это:
1. отсчет по нониусу (точность измерения)
2. цена деления нониуса
3. численная величина размера	1
4. истинная величина размера.

29. Микрометрические инструменты предназначены для:
1. наружных и внутренних измерений
2. наружных измерений
3. внутренних измерений, измерений глубины пазов, отверстий
4. варианты 2, 3.	1

30. Поверка средства измерения – это:
1. поверка после изготовления или ремонта
2. экспериментальное определение погрешности средства измерения
3. экспериментальное определение погрешности средства измерения и установление его пригодности к использованию	1
4. проверка технических параметров средства измерений на соответствие паспорта

END

## 6-й_сектор
1. Что означают цифры в марке углеродистой стали (Ст3, Ст4, Ст5 по ГОСТ 380-88)?
1. содержание углерода в % х 0,01;
2. ударная вязкость;
3. суммарное содержание примесей
4. условный номер, связанный с содержанием углерода.	1

2. Визуально-оптический контроль участков, исправленных сваркой, должен быть проведен по всей заваренной площади выборки, а также в пределах примыкающих к ней участков:
1. не менее 2,5 максимальной глубины заваренной выборки, но не менее 20 мм и не более 100 мм;
2. не менее максимальной глубины заваренной выборки;
3. не менее 3 максимальных глубин заваренной выборки;
4. шириной не менее 20 мм в каждую сторону.	1

3. Угловое соединение – это:
1. сварное соединение двух элементов, примыкающих друг к другу торцевыми поверхностями;
2. сварные соединения двух элементов, расположенных под углом и сваренных в месте примыкания их краев;	1
3. сварное соединение, в котором свариваемые элементы расположены параллельно и частично перекрывают друг друга;
4. сварное соединение, в котором торец одного элемента примыкает под углом и приварен к боковой поверхности другого элемента.

4. Перерыв в работе при визуально-оптическом контроле с целью предупреждения утомления глаз и повышения качества контроля должен составлять:
1.10 минут через каждые 0,5 часа работы;
2.15 минут через каждый час работы;
3.10 минут через каждый час работы;	1
4.5 минут через каждый час работы

5. Пора – это:
1. разрыв в металле сварного шва или околошовной зоны;
2. дефект в виде полости или впадины, образовавшейся при усадке расплавленного металла при его затвердении;
3. углубление на поверхности сварного соединения с односторонним швом в месте расположения его края;
4. заполненная газом полость округлой формы в металле шва или в наплавленном металле.	1

6. Дефекты, характерные для цельнокатаных труб:
1. кратеры;
2. закаты, волосовины;	1
3. свищи;
4. все вышеперечисленное.

7. Предельные отклонения геометрических размеров сварного шва устанавливаются в зависимости от:
1. категории сварного шва;
2. применяемого присадочного материала;
3. типа разделки кромок под сварку;	1
4. ответы 1 и 3.

8. Непровар – это:
1. дефект в виде сквозного отверстия в сварном шве;
2. несплавление в сварном соединении или наплавленной детали между основным металлом и металлом шва (наплавленным металлом) или между отдельными валиками;	1
3. дефект в виде полости или впадины, образовавшейся при усадке расплавленного металла при затвердевании сварочной ванны;
4. острое углубление на границе поверхности сварного шва с основным металлом или на границе поверхностей двух соседних валиков.

9. Если глубина рисок, царапин, задиров на поверхности труб превышает 5% от толщины стенки, то
1. трубы могут подвергаться ремонту
2. трубы бракуются	1
3. трубы считаются пригодными
4. участки труб могут быть удалены обрезкой

10. К видам сварных швов относятся:
1.Точечный;
2.Подварочный;
3.Нахлесточный;
4.Ответ 1 и 2	1

11. Дефект - это:
1. каждое отдельное несоответствие требованиям, установленным нормативной документацией;	1
2. любое нарушение структуры сварного шва и околошовной зоны;
3. пора любой формы;
4. несплошность.

12. При каком содержании углерода углеродистая сталь склонна к образованию хрупких закалочных структур?
1. С до 0,25%;
2. С больше 0,35%;	1
3. С больше 0,25%;
4. С больше 0,45%.

13. Визуальный контроль следует проводить:
1. с наружной стороны сварного шва;
2. с наружной и внутренней поверхности (при условии доступности) сварного шва;	1
3. с помощью дефектоскопа;
4. на участках, вызывающих сомнение.

14. Что означают первые цифры маркировки стали 14Г2 ?
1. Количество хрома в %.
2. Соотношение между углеродом и другими элементами в весовых частях.
3. Количество углерода в стали в сотых долях процента.	1
4. Предел текучести стали в кгс/мм2.

15. При проверке диаметра отверстия вала калибром-пробкой деталь считается годной, если:
1. проходная сторона калибра входит в отверстие под своим весом, а непроходная входит под нажимом;
2. проходная сторона калибра входит в отверстие под легким давлением, а непроходная сторона не входит;	1
3. проходная сторона калибра входит в отверстие под легким давлением, а непроходная сторона проходит не по всей длине;
4. все ответы верны

16. Не выявляемые визуально-оптическим контролем являются единичные включения в сварных соединениях фактическим размером до:
1. 0,3 мм;
2. 0,1 мм;	1
3. 0,5 мм;
4. 0,8 мм.

17. Наплыв – это:
1. дефект в виде металла, натекшего в процессе сварки (наплавки) на поверхность сваренных (наплавленных) деталей;	1
2. дефект в виде затвердевших капель металла на поверхности сваренных или наплавленных деталей;
3. пленки на поверхности детали;
4. продольная впадина между соседними валиками.

18. Контроль сварных соединений и основного металла на объектах контроля производит в условиях:
1. изготовления и монтажа;
2. ремонта;
3. эксплуатации;
4. все выше перечисленное.	1

19. Неучитываемыми являются единичные включения в сварных соединениях фактическим размером до:
1. 0,3 мм;	1
2. 0,2 мм;
3. 0,5 мм;
4. 0,8 мм.

20. Смещение кромок – это:
1. несовпадение уровней расположения свариваемых деталей в сварном соединении, выполненным внахлестку;
2. дефект, определяющий отклонения в высоте сварного шва;
3. максимальное расстояние между продольными осями двух свариваемых деталей;
4. несовпадение уровней расположения свариваемых ( сваренных) деталей в стыковых сварных соединениях.	1

21. Угол раскрытия кромок - это:
1. острый угол между плоскостью скоса кромки плоскостью торца детали после механической обработки;
2. угол между скошенными кромками свариваемых деталей;	1
3. угол между поверхностью основного металла и плоскостью касательной к поверхности сварного шва;
4. угол между двумя свариваемыми деталями, при котором их плоские поверхности непараллельны

22. Под поверкой средств измерений понимают определение метрологическими органами:
1. срока годности средств измерений;
2. соответствие параметров приборов и инструмента значениям, установленным стандартам;	1
3. разбраковку средств измерений;
4. ответы 1 и 2

23. Сварные соединения бывают следующих типов:
1. тавровое;
2. торцевое;
3. прерывистое;
4. ответы 1 и 2	1

24. Свищ – это:
1. отсутствие сплавления между основным и наплавленным металлом;
2. дефект в виде воронкообразного или трубчатого углубления в сварном шве;	1
3. продольная впадина между двумя соседними валиками;
4. дефект в виде сквозного отверстия в сварном шве.

25. При входном контроле сварных труб с прямолинейным или спиральным швом визуально-оптическому контролю подлежат:
1. не менее 10% длины каждого шва;	1
2. не более 10% длины каждого шва;
3. не менее 20% длины каждого шва;
4. отдельные участки равномерно расположенные по длине шва.

26. Аттестация специалиста НК – это:
1. определение технической компетентности специалиста;
2. совокупность действий, направленных на проверку теоретических, специальных и практических знаний и навыков специалиста в конкретном методе неразрушающего контроля и в конкретном производственном секторе;	1
3. документальное подтверждение официального признания технической компетентности специалиста;
4. ответы 1 и 3.

27. Валик – это:
1. нанесение посредством сварки плавлением слоя металла на поверхность изделия,
2. металл сварного шва, наплавленный или переплавленный за один проход;	1
3. короткий сварной шов для фиксации взаимного расположения подлежащих сварке деталей;
4. меньшая часть двухстороннего шва, выполняемая предварительно для предотвращения прожогов при последующей сварке или накладываемая в последнюю очередь в корень шва

28. Визуально-оптический контроль при изготовлении металлоконструкций производят с целью:
1. выявления отклонений по форме и размерам контролируемых изделий, образовавшихся в процессе эксплуатации;
2. выявления дефектов на стадии производства;	1
3. выявления невидимых дефектов, образовавшихся в процессе эксплуатации объекта;
4. ответы 1 и 3

29. Углубление между валиками:
1. дефект в виде полости или впадины, образовавшейся при усадке расплавленного металла при его затвердении;
2. углубление на поверхности сварного соединения с односторонним швом в месте расположения его края;
3. продольная впадина между двумя соседними валиками сварного шва;	1
4. полость в металле шва.

30. Прожог – это:
1. продольный или поперечный дефект сильно окисленный или светлый с цветами побежалости;
2. отсутствие сплавления между основным и наплавленным металлом;
3. пузыри различной формы в металле шва;
4. дефект в виде сквозного отверстия в сварном шве, образовавшегося вследствие вытекания части жидкого металла сварочной ванны.	1

END

## 7-й_сектор
1. Способы измерения бывают:
1. контактным;
2. бесконтактным;
3. линейным;
4. ответы 1 и 2	1

2. При протяженности сварного шва меньше 100 мм норму по числу одиночных включений:
1. уменьшают пропорционально уменьшению протяженности контролируемого соединения;	1
2. уменьшают в 1,5 раза;
3. уменьшают в 2 раза;
4. принимают равной норме для протяженности сварного шва 100 мм

3. Сварной узел это:
1. Часть свариваемого изделия, содержащая один или несколько сварных соединений;
2. Часть конструкций, в которой сварены примыкающие друг к другу элементы;	1
3. Металлическая конструкция, изготовленная сваркой отдельных деталей;
4. Все выше перечисленное

4. Визуально-оптический контроль следует проводить:
1. с наружной стороны сварного шва;
2. с наружной и внутренней поверхности (при условии доступности) сварного шва;	1
3. с помощью дефектоскопа;
4. на участках, вызывающих сомнение.

5. Все измерения при визуально-оптическом контроле должны проводиться :
1. Непосредственно после сварки.
2. После неразрушающего контроля.
3. После визуального наблюдения либо параллельно с ним.	1
4. Перед визуальным наблюдения.

6. Визуально-оптический контроль проводится
1. после термической обработки (в случае ее выполнения);
2. после предварительного отпуска;
3. после механической обработки с удалением части шва;
4. ответы 1 и 3.	1

7. Какие дефекты являются недопустимыми при контроле технологических трубопроводов?
1. трещины;
2. грубая чешуйчатость;
3. подрезы глубиной более 0,5 мм;
4. все вышеперечисленное	1

8. Визуальный контроль используется для:
1. оценки угла скоса кромок;
2. определения радиуса кривизны сварных соединений;
3. контроля качества предварительной зачистки при проведении контроля неразрушающими методами;	1
4. определения номинальной толщины свариваемых деталей.

9. Чистые металлы это:
1. химически простые вещества;	1
2. химически сложные вещества;
3. вещества, обладающие обычно однородностью механических свойств;
4. ответы 2 и 3.

10. Перед проведением визуально-оптического контроля контролируемая поверхность подлежит:
1. обезжириванию бензином;
2. зачистке до чистого металла;	1
3. промывке водным раствором моющих средств;
4. травлению

11. Измерения выполняют в первую очередь на участках:
1. близких в местам сопряжений;
2. в местах маркировки;
3. вызывающих сомнения в части размеров по результатам визуального контроля;	1
4. механической обработки

12. Результаты контроля прогонкой металлическим калибром (шариком) считаются удовлетворительными если:
1. калибр не проходит через контролируемое сварное соединение;
2. калибр проходит через контролируемое сварное соединение;	1
3. калибр частично проходит в сваренном трубопроводе;
4. правильные ответы 2 и 3.

13. По своей значимости дефекты подразделяются на:
1. Критический.
2. Значительный.
3. Малозначительный.
4. Все вышеперечисленное.	1

14. Дефекты формы шва стыкового соединения, выявляемые визуально-оптическим контролем и измерением, это отклонения от установленных норм по:
1. высоте усиления и ширине шва;	1
2. катету;
3. глубине проплавления;
4. все перечисленное.

15. Чувствительность визуального контроля
1. 0,5 мм;
2. 10,0 мкм;
3. 1 мм.
4. 0,1 мм	1

16. Склонность к хрупкому разрушению возрастает с увеличением:
1. остроты дефектов;
2. размеров дефектов;
3. размеров изделий;
4. всего перечисленного	1

17. В сварных соединениях не допускаются:
1. трещины всех видов, несплавления по кромкам, свищи;
2. незаваренные прожоги и кратеры в металле шва;
3. поры в виде сплошной сетки;
4. все вышеперечисленное	1

18. Для стыковых сварных соединений, выполненных дуговой сваркой, контролируемая зона включает поверхности шва, а также примыкающие к нему участки основного металла в обе стороны от шва при номинальной толщине свариваемых деталей до 5 мм включительно:
1. шириной 3 мм;
2. шириной 4 мм;
3. шириной не менее 5 мм;	1
4. шириной не менее 10 мм.

19. Исправление дефектов на одном и том же участке сварного соединения допускается проводить:
1. не более двух раз;
2. не более трех раз; 3. количество исправлений не влияет на качество сварного соединения; 4. исправление выявленных дефектов не допускается.	1
3. количество исправлений не влияет на качество сварного соединения;
4. исправление выявленных дефектов не допускается.

20. Проверка теоретических знаний дефектоскопистов проводится:
1. не реже одного раза в три года;
2. не реже одного раза в год;
3. если имеет место перерыв в работе более 1 года;
4. ответы 1 и 3.	1

21. Для стыковых сварных соединений труб (деталей) с различной толщиной допустимые нормы при неразрушающем контроле определяются:
1. толщиной стенки более тонкого элемента;	1
2. толщиной стенки более толстого элемента;
3. по отдельной таблице ПК N 03ЦС-66;
4. ответы 1 и 3

22. С каким утверждением Вы согласны: при визуальном контроле заварок в местах выборок металла:
1. контролируемая зона должна включать всю поверхность заварки и примыкающую зону шириной не менее 20 мм;	1
2. контролируемая зона включает только место заварки;
3. контролируют визуально только место выборки металла до проведения заварки;
4. наплавленный металл не контролируют.

23. К элементам, ухудшающим свариваемость, относятся:
1. Азот;
2. Кислород;
3. Сера;
4. Все вышеперечисленные.	1

24. При обнаружении на поверхности шва трещин, скопления пор следует:
1. удалить область шва, где обнаружены дефекты
2. дефектное место следует удалить механическим способом до здорового металла и заварить вновь	1
3. наплавить еще один слой металла
4. дефекты удалить любым способом и заварить

25. При контроле сварных соединений верными являются следующие утверждения:
1. УЗК должен проводиться после устранения дефектов, выявленных визуально-оптическим контролем;
2. измерения в процессе визуально-оптического контроля должен проводиться после визуального обследования или параллельно с ним;
3. последовательность операций неразрушающего контроля не имеет принципиального значения;
4. ответы 1 и 2	1

26. Для измерения толщины стенок деталей, сборочных единиц или изделий применяют:
1. микрометры;
2. штангенциркули;
3. ультразвуковые толщиномеры;
4. все вышеперечисленное.	1

27. Ширина зоны контроля наплавки должна составлять (l - ширина наплавки):
1. l+5 мм;
2. l+10 мм;
3. l+20 мм;	1
4. l+15 мм.

28. При визуально-оптическом контроле сварных соединений, выполненных аргонодуговой сваркой, зачистке подлежат:
1. поверхность шва;
2. поверхность шва и околошовной зоны;
3. поверхность шва и прилегающие к нему участки основного металла шириной не менее 20 мм в обе стороны от шва;	1
4. поверхность шва и прилегающие к нему участки основного металла шириной не более 20 мм в обе стороны от шва

29. Трещина - это :
1. Несплошность.
2. Дефект в виде разрыва металла сварного соединения или наплавленной детали.
3. Строчечное расположение мелких газовых и усадочных раковин.
4. Ответы 1 и 2.	1

30. Отчетная документация по приемочному контролю относится документации:
1. 2 группы;
2. 3 группы;
3. 4 группы;	1
4. 1 группы;

END

## 8-й_сектор
1. Дефектами прокатанного и кованного материала являются:
1. Трещины
2. Флокены
3. Волосовины, расслоения
4. Все вышеперечисленное	1

2. Какие дефекты в рельсах больше влияют на долговечность сварных стыков рельсов:
1. Дефекты в головке рельса
2. Дефекты в подошве рельса	1
3. Дефекты в шейке рельса
4. Все вышеперечисленные дефекты равноценны по своему влиянию

3. Какие отклонения в размерах сварных швов, при всех видах ремонтов, в сторону увеличения допускаются
1. не более 2 мм	1
2. не более 3 мм
3. не более 4 мм
4. верно 1 и 2

4. Повреждение днища поршня
1. подгар металла
2. мелкие трещины, радиальные трещины в бонках, маслонаправляющих спиралях
3. поры
4. верно 1 и 2	1

5. Какой размер подреза, при ремонте вагонов, допустим:
1. 5 % толщины металла
2.10 % толщины металла	1
3. 15 % толщины металла
4. верно 1 и 2

6. Перечислите дефекты возникающие при сварке рельсов, по всему сечению рельса:
1. Горячие трещины
2. Рыхлости (пережоги)
3. Поры
4. Варианты 1 и 2	1

7. Назовите основные факторы появления трещин в котлах железнодорожных цистерн:
1. Несовершенство конструкций опорных и крепежных деталей котла к раме
2. Свойства и характеристики нефтепродукта
3. Пропарка котлов цистерн, осуществляемая на открытых эстакадах при температуре пар до +200°С
4. Все вышеперечисленные варианты верны	1

8. Область бандажа, подлежащая наиболее тщательному контролю
1. на 5-10 мм
2. от поверхности катания на глубину 35-40 мм	1
3. на 40-50 мм
4. на 60-70 мм

9. Дефекты осей колёсных пар
1. усталостные трещины;
2. коррозия металла;
3. верно 1 и 2;	1
4. раковины.

10. Дефекты на поверхности катания бандажа выявленным внешним осмотром
1. выщербины и выкрашивания	1
2. трещины
3. газовые пузыри
4. верно 2 и 3

11. Месторасположение усталостных трещин в коленчатом вале
1. по переходным сечениям	1
2. по галтели
3. в цилиндрической части шеек
4. верно 2 и 3.

12. Предел выносливости металла это:
1. свойство металла сопротивляться коррозионной усталости
2. свойство металла сопротивляться усталости	1
3. процесс постепенного накопления повреждений и последующее разрушение металлов под действием многократно приложенных нагрузок
4. свойство металла сопротивляться контактной усталости

13. Повреждения зубчатых колёс или шестерён локомотивов
1. усталостные трещины, развивающиеся от междузубной впадины с отломом зуба	1
2. риски
3. термические надрывы
4. верно 2 и 3.

14. Проведение оптико- визуального контроля котлов железнодорожных цистерн представляет собой:
1. осмотр котла снаружи в зонах подушек, фасонных лап и сливного прибора
2. осмотр внутри котла с помощью светильника и лупы на наличие трещин на внутренней поверхности
3. осмотр при производственной необходимости можно не проводить
4. варианты 1 и 2.	1

15. При отливке деталей узлов ПС имею место следующие дефекты:
1. усадочные раковины
2. рыхлоты, пористость
3. ликвационные зоны
4. все вышеперечисленное.	1

16. Назовите причины развития и появления рифлений на поверхности катания наружного, внутреннего кольца и роликов:
1. длительное прохождение электрического тока сквозь подшипник при неудовлетворительной конструкции устройства заземления или его неудовлетворительном содержании в эксплуатации	1
2. заклинивание роликов, когда они перестают вращаться
3. в результате попадания воды в подшипник в процессе длительного отстоя ПС или из-за повреждения резиновых прокладок буксы
4. сквозное прохождение электрического тока

17. Согласно ГОСТ 23479 чувствительность визуального контроля равна:
1. 0,01мм
2. 0,05мм
3. 0,1мм	1
4. 1мм

18. Какие дефекты сварки выявляются внешним осмотром при ремонте вагонов
1. наплывы, прожоги, несплавления
2. незаверенные кратеры
3. подрезы, наружные трещины шва и околошовной зоны, непровары корня шва, поры
4. все вышеприведенные варианты верны	1

19. При наличии следов перегрева (цветов побежалости) на кольцах необходимо:
1. все данные кольца заменить
2. все данные кольца заменить (кроме колец соломенного цвета)	1
3. зачистить поврежденную поверхность в соответствии с НТД
4. Зачистить и зашлифовать с помощью специальных устройств

20. По остродефектным рельсам с трещинами (без полного излома) возможен пропуск отдельных поездов:
1. с проводником (ответственным работником дистанции пути) в необходимых случаях
2. со скоростью движения поездов не более 15км/час
3. со скоростью движения поездов не более 50км/час
4. пункты 1 и 2.	1

21. При проведении визуального контроля цилиндирческих роликовых подшипников необходимо обращать особое внимание на:
1. поверхности дорожек катания и буртов	1
2. поверхности дорожек катания
3. поверхностям буртов
4. истирание поверхности катания

22. При проведении визуального контроля приставных упорных фасонных колец и буртовых колец подшипников необходимо обращать особое внимание на:
1. истирание колец, где могут возникать трещины	1
2. поверхности дорожек катания
3. данные кольца подвергать визуальному контролю нет необходимости
4. бурты колец

23. Назовите основные дефекты рельсов которые возможно выявить при проведении визуального контроля:
1. выкрашивание металла на поверхности катания головки из-за недостатков технологии изготовления (волосовины, закаты, плены и т.д.)
2. вакрышивание металла на боковой рабочей грани головки (из-за его недостаточной контактно- усталостной прочности)
3. пробуксовка на рельсах под колесами локомотивов
4. все вышеприведенные варианты верны	1

24. Назовите дефекты подшипников качения возникающие в результате попадания воды в подшипник в процессе длительного отстоя ПС или из-за повреждения резиновых прокладок буксы:
1. коррозионные раковины на дорожке катания наружного кольца
2. коррозионные раковины на дорожке катания внутреннего кольца
3. коррозионные раковины на поверхности катания ролика
4. все вышеприведенные варианты возможны	1

25. Появление дефектов во время сварки рельсов является результатом:
1. некачественной подготовки рельс к сварке
2. нарушений режимов сварки
3. отклонение химического состава стали от нормального
4. все вышеприведенные варианты верны	1

26. Назовите эксплуатационные дефекты деталей роликовых подшипников:
1. коррозионные раковины на дорожке качения кольца
2. раковины на дорожке качения наружного кольца
3. отколы и ползуны роликов, шелушения на цилиндрических роликах
4. все вышеперечисленное	1

27. Согласно РД 03-606-03 «Инструкции по визуальному и измерительному контролю»
1. для выполнения контроля должен быть обеспечен достаточный обзор для глаз специалиста. Подлежащая контролю поверхность должна рассматриваться под углом более 30° к плоскости объекта контроля и с расстояния до 600 мм	1
2. для выполнения контроля должен быть обеспечен достаточный обзор для глаз специалиста. Подлежащая контролю поверхность должна рассматриваться под углом более 10° к плоскости объекта контроля и с расстояния до 600 мм
3. для выполнения контроля должен быть обеспечен достаточный обзор для глаз специалиста. Подлежащая контролю поверхность должна рассматриваться под углом более 30° к плоскости объекта контроля и с расстояния до 1000 мм
4. угол обзора подлежащей контролю поверхности не имеет значения

28. Существующие на железных дорогах рельсы подразделяются на:
1. объемно-закаленные
2. закаленные по поверхности катания
3. незакаленные.
4. варианты 1 и 3	1

29. Согласно «Класифікації несправностей вагонних колісних пар та їх елементів» неисправности могут быть таких типов (относительно колесных пар):
1. явные и неявные
2. технологические, эксплуатационные
3. природные и искусственные
4. все вышеприведенные варианты верны	1

30. Места соединений рельсов между собой называются стыками. Они бывают:
1. болтовыми
2. клееболтовыми
3. сварными
4. все вышеприведенные варианты верны	1

END