## Общий
1. Какова допустимая толщина S светлого контрастного покрытия, которое рекомендуется наносить на темную контролируемую поверхность изделия при применении темного магнитного порошка?
a) 20 мкм < S ≤ 30 мкм;
b) 0 < S ≤ 20 мкм;
c) 30 мкм < S ≤ 50 мкм;
d) 50 мкм < S ≤ 100мкм.

2. Может ли быть поперечная трещина в прутковом прокате?
a) маловероятно, трещина наследуется от слитка и заготовки и почти всегда направлена вдоль проката;
b) в прутковом прокате бывают только плены и закаты;
c) в прутковом прокате бывают только поперечные трещины;
d) в прутковом прокате трещины не бывают.

3. Как называются дефекты в пластинах, листах, полосах, вызываемые усадочными раковинами, включениями, газовыми пузырями, имеющимися в заготовке, которые после прокатки обычно уплотняются и вытягиваются параллельно внешней поверхности проката?
a) волосовины;
b) расслоения;
c) трещины;
d) закаты.

4. Способ остаточного намагничивания целесообразно применять для контроля объектов с коэрцитивной силой Нс
a) Нс < 3 А/см;
b) 3 А/см ≤ Нс < 5 А/см;
c) 10 А/см ≤ Нс;
d) 5 А/см ≤ Нс < 10 А/см.

5. При контроле изделий способом приложенного поля их намагничивание и нанесение на них суспензии выполняют:
a) одновременно;
b) сначала наносят суспензию на изделие, затем намагничивают его;
c) сначала намагничивают изделие, затем наносят на него суспензию;
d) верно 2, 3.

6. Скопление магнитных частиц на участке изделия, вызываемое магнитными полями рассеяния, называется:
a) несплошностью;
b) дефектом;
c) индикацией;
d) магнитной суспензией.

7. При каком уровне условной чувствительности выявляются наименьшие по размерам дефекты в изделии?
a) А;
b) Б;
c) В;
d) Б и В.

8. Место в изделии, над которым имеется скопление магнитных частиц в виде четких или недостаточно четких валиков, называется:
a) структурой;
b) дефектом;
c) коэрцитивной силой;
d) магнитной суспензией.

9. Во всех ли магнитопорошковых дефектоскопах по ГОСТ 21105-87 должны быть размагничивающие устройства?
a) в дефектоскопах общего назначения
b) во всех дефектоскопах;
c) в переносных дефектоскопах;
d) в малогабаритных дефектоскопах.

10. Зависит ли способ контроля изделий от их магнитных характеристик?
a) зависит;
b) не зависит;
c) зависит только при магнитной проницаемости материала изделия менее 40;
d) зависит только для диамагнетиков.

11. Можно ли применять магнитные суспензии, вызывающие коррозию контролируемой поверхности изделия, если их немедленно удалять?
a) нельзя;
b) можно;
c) в зависимости от коэрцитивной силы материала изделий;
d) в зависимости от магнитной индукции материала изделий.

12. Какие из несплошностей могут быть обнаружены магнитопорошковыми дефектоскопами в отливках?
a) трещины;
b) горячие разрывы;
c) усадочные раковины;
d) верно 1, 2, 3.

13. Какие из несплошностей могут быть обнаружены магнитопорошковыми дефектоскопами в поковках?
a) усадочные раковины;
b) закаты, разрывы, плены;
c) наружные продольные трещины;
d) верно 2, 3.

14. Какие из несплошностей могут быть обнаружены магнитопорошковыми дефектоскопами в деталях, бывших в эксплуатации?
a) горячие разрывы;
b) усталостные трещины;
c) усадочные раковины;
d) непровары.

15. От каких факторов зависит чувствительность магнитопорошкового метода контроля изделий?
a) магнитных характеристик материала изделий; способа контроля;
b) формы, размеров, шероховатости поверхности изделий; способа и режима намагничивания изделий; свойств магнитного порошка;
c) способа нанесения магнитного порошка или суспензии на поверхность изделий; условий осмотра изделий;
d) от всех перечисленных в 1, 2, 3 факторов.

16. По каким параметрам устанавливаются условные уровни чувствительности при магнитопорошковом контроле изделий?
a) по ширине раскрытия, глубине и протяженности выявляемого дефекта;
b) по ширине раскрытия и протяженности выявляемого дефекта, величине шероховатости поверхности изделия;
c) по ширине раскрытия и глубине выявляемого дефекта, по величине шероховатости поверхности изделия;
d) по ширине раскрытия, глубине и протяженности выявляемого дефекта, по величине шероховатости поверхности изделия.

17. Почему при магнитопорошковом контроле деталей, у которых отношение длины к эквивалентному диаметру меньше 5, их составляют в цепочки, размещая друг к другу торцевыми поверхностями?
a) для повышения производительности труда;
b) для уменьшения размагничивающего фактора;
c) для увеличения размагничивающего фактора;
d) чтобы не изменился размагничивающий фактор.

18. В дефектоскопах при контроле способом остаточной намагниченности не допускается использование намагничивающих устройств, в которых снижение магнитного потока от максимального значения до нуля после отключения намагничивающего устройства происходит в течение времени, превышающем:
a) 8 мс;
b) 5 мс;
c) 10 мс;
d) 12 мс.

19. Допускается ли применение электромагнитов постоянного тока при контроле изделий способом остаточной намагниченности?
a) допускается, если коэрцитивная сила материала изделия меньше десяти;
b) не допускается;
c) допускается, если ток намагничивания изделия не превышает 5 А;
d) допускается, если снижение магнитного потока от максимального значения до нуля после отключения намагничивающего устройства происходит за время, превышающее 5 мс.

20. Когда следует начинать осмотр изделия при его контроле способом остаточной намагниченности?
a) во время его полива суспензией;
b) в любое удобное время;
c) не позднее чем через час: после окончания процесса намагничивания изделия, нанесения на его поверхность суспензии, стекания основной массы ее;
d) во время намагничивания изделия.

21. Почему при намагничивании изделий пропусканием по ним электрического тока электроконтакты изготавливают по возможности большими и из легкоплавких металлов и сплавов (свинец, олово, цинк, медь)?
a) для увеличения площади контакта и уменьшения контактного сопротивления;
b) для ускорения процесса намагничивания изделия;
c) для упрощения процесса намагничивания изделия;
d) из-за высокой температуры плавления свинца, олова, цинка, меди.

22. Когда следует начинать осмотр изделия при его контроле способом приложенного поля?
a) в любое удобное время;
b) при его поливе суспензией;
c) суспензию на поверхность изделия наносят во время его намаг ничивания; осмотр поверхности изделия производят после стекания основной массы суспензии и последующего прекращения намагничивания изделия;
d) во время намагничивания изделия.

23. Входит ли операция по проверке качества дефектоскопических материалов в объем работы по подготовке изделия к контролю?
a) нет, не входит;
b) является составной частью процесса подготовки изделия к контролю;
c) зависит от вида электрического тока, применяемого для намагничивания контролируемого изделия;
d) зависит от способа намагничивания контролируемого изделия.

24. Можно ли для проверки качества дефектоскопических материалов и работоспособности дефектоскопов кроме стандартных образцов предприятия (СОП) применять забракованные изделия с дефектами, параметры которых соответствуют принятому условному уровню чувствительности контроля этих изделий?
a) нельзя, для этого следует применять только СОП;
b) можно;
c) зависит от качества применяемых дефектоскопических материалов и типа применяемых дефектоскопов;
d) зависит от способа намагничивания контролируемых изделий.

25. Приведите случаи, когда после магнитопорошкового контроля изделий не требуется их размагничивание.
a) если после контроля изделие будет нагреваться до температуры, превышающей его точку Кюри; если изделие будет намагничиваться в процессе дальнейших манипуляций; если изделие будет намагничиваться в другом направлении до того же или более высокого уровня, чем оно было намагничено ранее;
b) если контролировалось изделие из магнитомягкой стали, имеющей малую остаточную намагниченность (магнитное поле в таком изделии и вокруг него почти полностью исчезает при отключении намагничивающего поля);
c) если контролировались большие сварные конструкции, крупные отливки, котлы, остаточная намагниченность которых не имеет существенного значения;
d) верно 1, 2, 3.

26. При каком способе намагничивания прутка при его магнитопорошковом контроле проще всего обнаружить волосовину?
a) при продольном намагничивании прутка с помощью постоянного магнита;
b) при циркулярном намагничивании прутка;
c) при намагничивании прутка с помощью соленоида;
d) при продольном намагничивании прутка с помощью электромагнита.

27. С помощью каких индикаторных материалов и видов электрического тока при магнитопорошковом контроле находящихся в эксплуатации изделий с поверхностью высокого класса обработки надежнее всего можно выявить поверхностные усталостные трещины?
a) сухого магнитного порошка и постоянного тока для намагничивания изделий;
b) магнитной суспензии и переменного тока для намагничивания изделий;
c) сухого магнитного порошка и выпрямленного однополупериодного тока для намагничивания изделий;
d) магнитной суспензии и выпрямленного однополупериодного тока для намагничивания изделий.

28. Какие факторы при магнитопорошковом контроле изделий могут приводить к ложным индикациям?
a) контакты контролируемых изделий с другими ферромагнитными изделиями или магнитами, следы грубой обработки их поверхности;
b) резкое изменение размеров контролируемых изделий, сопряжение разнородных металлов, сварные соединения;
c) изменение магнитных и механических характеристик контролируемых изделий; избыточное намагничивающее поле;
d) верно 1, 2, 3.

29. Вследствие какого из перечисленных видов обработки изделий в них могут возникнуть дефекты: пористость, раковины, горячие разрывы?
a) ковка;
b) литье;
c) шлифовка;
d) прокатка.

30. В зависимости от каких магнитных характеристик изделий при их контроле способом приложенного поля определяется напряженность намагничивающего поля при заданной условной чувствительности контроля изделий?
a) от значения коэрцитивной силы изделий;
b) от значения остаточной индукции изделий;
c) от значения магнитной проницаемости изделий;
d) от значения остаточной намагниченности изделий.

31. Чем ближе несплошность к поверхности контролируемого магнитопорошковым методом изделия, тем при прочих одинаковых условиях:
a) четче индикации несплошности;
b) труднее ее обнаружить;
c) она менее вероятна, как источник усталостного разрушения;
d) меньше магнитное поле рассеяния несплошности.

32. Какое преимущество при магнитопорошковом контроле изделий имеет применение люминисцентных магнитных порошков перед черными или цветными?
a) позволяет увеличить скорость контроля изделий;
b) повышает достоверность контроля изделий;
c) позволяет использовать люминисцентные источники света, которые широко распространены на предприятиях;
d) позволяет контролировать крупногабаритные изделия.

33. Какие из перечисленных факторов могут послужить причиной образования ложных индикаций?
a) сопряжение разнородных металлов;
b) резкое изменение размеров контролируемых изделий;
c) резкое изменение механических и магнитных характеристик контролируемых изделий;
d) верно 1, 2, 3.

34. После обнаружения несплошности в изделии следует:
a) распилить изделие на части и оценить размеры несплошности;
b) отметить место расположения несплошности краской, мелом, цветным карандашом или другим способом;
c) оценить допустима ли несплошность согласно требованиям нормативно-технической документации на приемку изделия;
d) верно 2, 3.

35. Почему проще удалить поверхностный дефект с сырой отливки, чем с обработанной детали?
a) отливка имеет грубую поверхность;
b) обработанная деталь имеет более качественную поверхность;
c) допустимые отклонения размеров у сырой отливки больше, чем у обработанной детали;
d) поскольку твердость обработанной детали больше, чем отливки.

36. Почему при магнитопорошковой дефектоскопии изделий при их намагничивании часто используют низковольтные источники питания?
a) они безопасны;
b) они имеют большую мощность;
c) они имеют небольшую массу;
d) они генерируют переменный ток.

37. Можно ли контролировать магнитопорошковым методом изделия с хромовыми покрытиями?
a) нельзя;
b) можно, если температура контролируемого изделия не превышает 39 градусов по Цельсию;
c) можно, если применить способ воздушной взвеси, а толщина хромового покрытия не превышает (100...200) мкм;
d) верно 2, 3.

38. Какие мероприятия необходимо выполнить для обеспечения максимальной чувствительности магнитопорошкового контроля грубых сварных швов в изделиях?
a) очистить швы проволочной щеткой для удаления окалины и шлака;
b) использовать для сравнения в качестве контрольных стандартные швы;
c) покрыть валик сварного шва лаком;
d) сошлифовать валик шва вровень с поверхностью изделия.

39. Как определяется величина освещенности Еs контролируемой поверхности изделий при использовании магнитных порошков естест венной окраски?
a) с помощью люксметров, например, типа Ю-16, Ю-116;
b) расчетно, по формуле Еs = I/R2, лк, где I - сила света в ваттах (свечах); R - расстояние от источника света до контролируемой поверхности изделия, в м;
c) с помощью ваттметра;
d) верно 1, 2.

40. Как изменится напряженность магнитного поля в соленоиде при увеличении его размеров и неизменных силе электрического тока и числе витков?
a) уменьшится;
b) увеличится;
c) не изменится;
d) может увеличиться, а может и уменьшиться.

41. Одинакова ли напряженность магнитного поля в соленоиде в центре и на краях?
a) одинакова;
b) в центре меньше, чем на краях;
c) в центре больше, чем на краях;
d) верно 1, 2.

42. Какие из приведенных ниже материалов могут контролироваться магнитопорошковым методом?
a) железо, ферромагнитная сталь, чугун;
b) кобальт;
c) никель;
d) верно 1, 2, 3.

43. Напряженность магнитного поля внутри соленоида определяется:
a) силой тока, который протекает по соленоиду;
b) числом витков соленоида;
c) диаметром и длиной соленоида;
d) верно 1, 2, 3.

44. Какая стадия обработки изделий приводит к образованию пористости, складок охлаждения, термических трещин, неметаллических включений?
a) ковка;
b) литье;
c) шлифовка;
d) термообработка.

45. Какие несплошности наиболее вероятны в необработанном прутковом прокате?
a) флокены, заковы;
b) волосовины, расслоения;
c) усталостные трещины;
d) закаты.

46. Способствует ли интенсивная коагуляция магнитного порошка при магнитопорошковом контроле изделий выявляемости дефектов?
a) способствует только при контроле изделий из антиферромагнитных материалов;
b) не способствует;
c) способствует только при контроле изделий из диамагнитных материалов;
d) способствует только при контроле изделий ферромагнитных материалов с относительной магнитной проницаемостью менее 40.

47. Зависит ли напряженность магнитного поля от длины изделия, намагничиваемого пропусканием электрического тока от одного его конца к другому?
a) зависит;
b) не зависит;
c) может зависеть, а может и не зависеть;
d) зависит только для изделий из диамагнитных материалов.

48. Круглый пруток диаметром D намагничивается пропусканием по нему постоянного электрического тока. Как изменится напряженность магнитного поля Н на его поверхности при увеличении его диаметра в два раза (2*D)?
a) Н уменьшится в два раза;
b) Н не изменится;
c) Н увеличится в два раза;
d) Н умньшится в полтора раза.

49. Чему равна ширина контролируемого участка изделия при его намагничивании постоянным магнитом или электромагнитом?
a) на 10 мм уже ширины полюсного наконечника;
b) ширине полюсного наконечника;
c) на 10 мм шире полюсного наконечника;
d) зависит от напряженности намагничивающего поля.

50. Изделие намагничивается пропусканием по нему постоянного электрического тока. Получена индикация несплошности. Как определить является эта несплошность поверхностной или подповерхностной?
a) провести анализ полученной индикации из магнитного порошка, стереть его и исследовать поверхность изделия;
b) нагреть изделие выше точки Кюри;
c) размагнитить изделие;
d) несколько раз размагнитить и намагнитить изделие.

51. В каждой ли точке однородного магнитного поля вектор магнитной индукции В направлен по касательной к магнитной силовой линии?
a) В не в каждой точке направлен по касательной к магнитной силовой линии;
b) В каждой точке направлен по касательной к магнитной силовой линии;
c) В каждой точке направлен перпендикулярно магнитной силовой линии;
d) В каждой точке направлен вдоль магнитного поля земли.

52. Назовите некоторые способы документирования результатов магнитопорошкового контроля изделий.
a) с помощью прозрачного лака;
b) с помощью прозрачной липкой ленты;
c) фотографированием;
d) верно 1, 2, 3.

53. Назовите основные виды несплошностей, обнаруживаемых в сварных швах изделий при их магнитопорошковом контроле.
a) усадочные трещины, непровар;
b) шлаковые включения;
c) газовые раковины;
d) верно 1, 2, 3.

54. Назовите виды несплошностей, которые возникают в изделиях при их чистовой доводке (точении, шлифовке, термообработке).
a) трещины напряжения;
b) шлифовочные трещины;
c) ударные трещины, травильные трещины;
d) верно 1, 2.

55. Что такое петля гистерезиса?
a) графическое изображение зависимости магнитной индукции (намагниченности) в ферромагнитном материале при циклическом изменении напряженности магнитного поля;
b) процесс намагничивания и размагничивания изделий;
c) физическое явление;
d) зависимость магнитной проницаемости материала от изменения напряженности магнитного поля.

56. Назовите несплошности, которые возникают в изделиях во время металлургических процессов.
a) неметаллические включения;
b) газовые раковины;
c) усталостные трещины, непровары;
d) верно 1, 2.

57. Чем зачастую вызывается процесс разрушения, проявляющийся в виде острых кромок, засечек, подрезов на поверхности изделия?
a) усталостным растрескиванием поверхности изделия;
b) кристаллизацией материала изделия;
c) усадкой материала изделия;
d) разуглероживанием поверхности изделия.

58. Дефект в изделии устранен обточкой, щлифовкой, плазменной резкой. Какой должна быть следующая операция?
a) отметить место дефекта краской, мелом, цветным карандашом;
b) намагнитить и размагнитить изделие;
c) проверить качество поверхности изделия магнитопорошковым методом;
d) никакие операции не выполнять.

59. Изделие размагничивается с помощью соленоида. При какой ориентации продольной оси системы изделие-соленоид возможно наибольшее размагничивание изделия?
a) запад-восток;
b) север-юг;
c) юг-запад;
d) север-восток.

60. Необходимо ли, чтобы начальная напряженность размагничивающего поля Нр была существенно выше максимальной напряженности поля Ни намагниченного изделия?
a) необходимо, чтобы Нр была существенно больше Ни;
b) Нр может быть меньше Ни;
c) Нр может быть равна Ни;
d) Нр зависит от магнитной проницаемости материала изделия.

61. Как изменится величина магнитного сопротивления Rм магнитопровода при увеличении его сечения S?
a) Rм при увеличении S увеличивается;
b) Rм при увеличении S уменьшается;
c) Rм при увеличении S не изменяется;
d) Rм при увеличении S вначале возрастает, а затем уменьшается.

62. Вследствие холодной обработки изделия при его магнитопорошковом контроле на его поверхности возникли ложные индикации. Что необходимо сделать, чтобы эти индикации не появились вновь при повторном контроле изделия?
a) размагнитить изделие;
b) снять внутренние напряжения в изделии;
c) намагнитить изделие до насыщения;
d) произвести циклическое перемагничивание изделия.

63. Что необходимо сделать, чтобы на результаты магнитопорошкового контроля изделий не оказывали влияние ложные индикации, возникающие вследсвие остаточных локальных магнитных полей?
a) намагнитить изделие до насыщения;
b) перед контролем изделие полностью размагнитить;
c) пропустить по изделию постоянный электрический ток;
d) пропустить по изделию пульсирующий электрический ток.

64. Можно ли при магнитопорошковом контроле изделий использовать намагничивающий электрический ток, чрезмерной силы?
a) нельзя;
b) можно;
c) можно, если изделие перед контролем размагнитить;
d) можно, если коэрцитивная сила материала изделия более десяти.

65. Что представляет собой порошок, который лежит свободно во впадине сварного шва?
a) остаточную намагниченность изделия;
b) ложную индикацию;
c) магнитную индукцию материала шва;
d) коэрцитивную силу материала шва.

66. В скольких минимально необходимых направлениях должно намагничиваться изделие при его контроле магнитопорошковым методом, когда направление расположения дефекта неизвестно?
a) в одном направлении;
b) в двух направлениях;
c) в трех направлениях;
d) в четырех направлениях.

67. Каким образом можно отличить "магнитную запись" от индикации реалъной несплошности?
a) по внешнему виду: нечеткость очертаний, произвольность расположения;
b) по поведению: "магнитная запись" исчезает после размагничивания;
c) путем измерения коэрцитивной силы материала изделия;
d) верно 1, 2.

68. Если и при использовании способа приложенного поля, и при использовании способа остаточной намагничинности имеет место магнитная индикация несплошности, то с большой вероятностью можно предположить:
a) изделие намагничено недостаточно;
b) в изделии имеется несплошность значительных размеров;
c) применен некачественный магнитный порошок;
d) изделие намагничено чрезмерно.

69. Какому виду электрического тока следует отдать предпочтение для полного размагничивания изделия после его магнитопорошкового контроля?
a) переменному;
b) постоянному;
c) выпрямленному однополупериодному;
d) импульсному.

70. Какое отношение нормальной составляющей Нn к тангенциальной составляющей Нt напряженности магнитного поля на контролируемом участке поверхности изделия допускается при его контроле способом приложенного поля?
a) Hn/Ht ≤ 3;
b) 3 ≤ Hn/Ht < 5;
c) 5 ≤ Hn/Ht < 7;
d) 7 ≤ Hn/Ht.

71. В каких случаях нанесение магнитного порошка на поверхность контролируемого изделия следует осуществлять способом воздушной взвеси?
a) при выявлении подповерхностных дефектов;
b) при выявлении дефектов под слоем неферромагнитного покрытия толщиной от 100 до 200 мкм;
c) при выявлении дефектов в неферромагнитном изделии;
d) верно 1, 2.

72. В каких случаях при магнитопорошковом контроле изделий рекомендуется применять магнитогуммированную пасту?
a) при контроле внутренних стенок полостей диаметром менее 20 мм;
b) при контроле наружных сварных швов в изделиях;
c) при контроле наружных шероховатых поверхностей изделий;
d) при контроле наружных шлифованных поверхностей изделий.

73. При каком освещении следует проводить осмотр контролируемой магнитопорошковым методом поверхности изделий?
a) при комбинированном освещении (общем и местном);
b) освещенность контролируемой поверхности должна быть не менее 1000 лк;
c) освещенность контролируемой поверхности не должна превышать 500 лк;
d) верно 1, 2.

74. Каким образом можно увеличить намагниченность контролируемых деталей с большим размагничивающим фактором?
a) составлением деталей в в цепочку, размещая их друг к другу торцевыми поверхностями;
b) применением удлинительных наконечников;
c) применением переменного тока для намагничивания деталей;
d) верно 1, 2, 3.

75. При какой толщине S неферромагнитного покрытия на поверхности контролируемого изделия чувствительность магнитопорошкового дефектоскопа существенно не снижается?
a) S < 20 мкм;
b) 20 мкм ≤ S < 50 мкм;
c) 50 мкм ≤ S < 100 мкм;
d) 100 мкм ≤ S.

76. Что происходит с изделием при воздействии на него магнитного поля, периодически изменяющего полярность и постепенно уменьшающегося по величине?
a) намагничивание изделия;
b) размагничивание изделия;
c) увеличение намагниченности материала изделия;
d) выявление глубоко расположенных несплошностей в изделии.

77. Для выявления каких дефектов в изделии следует применять их намагничивание с помощью соленоида?
a) продольных трещин;
b) поперечных трещин;
c) трещин различного направления;
d) трещин, расположенных под углом 25 градусов к направлению магнитного поля соленоида.

78. Как называется способ намагничивания изделия, при котором электрический ток пропускается по изделию?
a) полюсный (продольный);
b) бесполюсный (циркулярный);
c) комбинированный;
d) во вращающемся магнитном поле.

79. Как определяется величина ультрафиолетовой облученности Еv контролируемой поверхности изделий при их магнитопорошковом контроле с применением люминисцентных магнитных порошков?
a) с помощью люксметра типа Ю-16, Ю-116 и светофильтра из стекла марки ЖС-4;
b) с помощью ваттметра;
c) определить ультрафиолетовую облученность поверхности изделия невозможно, она может быть лишь рассчитана;
d) с помощью люксметра типа Ю-16, Ю-116 без светофильтра.

80. В каких случаях не требуется проводить размагничивание изделий после их магнитопорошкового контроля?
a) когда изделия имеют малые размеры;
b) когда контроль изделий проводился способом приложенного поля;
c) когда изделия изготовлены из высокоуглеродистой стали;
d) когда изделия после контроля должны упрочняться термо обработкой.

81. Назовите некоторые достоинства сухого способа нанесения порошка на поверхность контролируемого изделия.
a) способ позволяет лучше выявлять тонкие поверхностные дефекты;
b) способ позволяет контролировать всю поверхность изделий сложной формы;
c) способ позволяет выявлять подповерхностные дефекты и под слоем немагнитного покрытия;
d) способ проще использовать при контроле небольших изделий.

82. В каких случаях предпочтительнее использовать люминисцентные магнитные порошки?
a) при контроле больших и массивных изделий;
b) для увеличения скорости контроля изделий;
c) при контроле деталей подвижного состава железных дорог;
d) при контроле изделий с темной поверхностью.

83. При магнитопорошковом контроле изделия с применением его намагничивания постоянным электрическим током выявлен признак дефекта. Каким должен быть следующий шаг, чтобы определить обусловлена индикация поверхностным или подповерхностным дефектом?
a) произвести повторный контроль изделия с применением импульсного электрического тока для его намагничивания;
b) произвести повторный контроль изделия с применением более сильного электрического тока для его намагичивания;
c) произвести повторный контроль изделия с применением переменного электрического тока для его намагничивания;
d) верно 1, 3.

84. При намагничивании каким электрическим током контролируемого изделия лучше всего выявляются усталостные трещины в нем?
a) постоянным электрическим током;
b) переменным электрическим током;
c) импульсным электрическим током;
d) любым из перечисленных выше электрических токов, если его сила выбрана оптимально.

85. На верхнем слое сварного шва изделия обнаружен признак дефекта в виде звезды. Какой вид несплошности обнаружен?
a) трещина, образовавшаяся при охлаждении изделия;
b) шлаковое включение;
c) непровар, дуговой прожог;
d) кратерная трещина.

86. Что необходимо выполнить для получения наибольшей чувствительности при магнитопорошковом контроле неочищенных сварных швов в изделии?
a) очистить сварной шов проволочной щеткой для удаления шлака и окалины;
b) для сравнения использовать стандартный образец сварного шва;
c) покрыть валик сварного шва лаком;
d) сошлифовать валик сварного шва заподлицо с поверхностью изделия.

87. Чем ближе к поверхности изделия находится несплошность, тем:
a) вероятнее ее обнаружение;
b) более четкой будет ее индикация;
c) более интенсивным будет поле рассеяния несплошности;
d) верно 1, 2, 3.

88. По ГОСТ 21105-87 магнитопорошковые дефектоскопы должны быть снабжены приборами для измерения силы намагничивающего тока. Какова максимальная допустимая погрешность измерения этих приборов?
a) не более ± 1 %;
b) не более ± 2 %;
c) не более ± 5 %;
d) не более ± 10 %.

89. Как называется способность ферромагнитного материала сохранять некоторую намагниченность после отключения намагничивающего поля?
a) точкой насыщения;
b) остаточной намагниченностью;
c) диамагнетизмом;
d) антиферромагнетизмом.

90. Какие из перечисленных ниже материалов могут контролироваться магнитопорошковым методом?
a) диамагнетики;
b) парамагнетики;
c) ферромагнетики с относительной магнитной проницаемостью не менее 40;
d) ферромагнетики с относительной магнитной проницаемостью менее 40.

91. Как называется намагничивание изделия, при котором магнитные силовые линии совпадают по направлению с его продольной осью?
a) циркулярное;
b) продольное;
c) однородное;
d) поперечное.

92. Чему равна намагничивающая сила соленоида?
a) произведению числа витков соленоида на площадь сечения контролируемого изделия;
b) произведению числа витков соленоида на площадь сечения его обмотки;
c) произведению числа витков соленоида на силу электрического тока, протекающего по его обмотке;
d) произведению числа витков соленоида на его длину и диаметр.

93. Какое должно быть освещение зоны визуального осмотра изделий при их контроле с помощью люминисцентных магнитных порошков?
a) яркое освещение;
b) полное затемнение;
c) общее освещение видимым светом не более 10 люкс;
d) местное освещение видимым светом до 50 люкс.

94. Как называется способ магнитопорошкового контроля изделий, при котором в качестве дефектоскопического материала используются взвешенные в жидком носителе ферромагнитные частицы?
a) способ магнитной суспензии;
b) способ сухого магнитного порошка
c) способ магнитогуммированной пасты;
d) способ легкого магнитного порошка.

95. Как называется способ магнитопорошкового контроля изделий, при котором изделие сначала намагничивается, а затем на него наносится магнитный дефектоскопический материал?
a) способ приложенного поля;
b) способ остаточной намагниченности;
c) способ сухого магнитного порошка;
d) способ магнитогуммированной пасты.

96. Как называется способ магнитопорошкового контроля изделий, при котором их намагничивание и нанесение на их поверхность магнитного дефектоскопического материала производятся одновременно?
a) способ приложенного поля;
b) способ остаточной намагниченности;
c) способ сухого магнитного порошка;
d) способ магнитогуммированной пасты.

97. Как называется несплошность, влияющая на срок службы контролируемого изделия, ухудшающая его качество, внешний вид и работоспособность?
a) ложной индикацией;
b) дефектом;
c) браком;
d) магнитным полюсом.

98. Какой способ контроля изделий наиболее эффективен для обнаружения магнитопорошковым методом дефектов, расположенных глубоко под поверхностью изделий?
a) способ остаточной намагниченности, использующий однополярный импульсный намагничивающий ток с нанесением магнитных частиц в виде сухого порошка;
b) способ приложенного поля, использующий однополупериодный выпрямленный намагничивающий ток с нанесением магнитных частиц в составе суспензий;
c) способ приложенного поля, использующий однополупериодный выпрямленный намагничивающий ток с нанесением магнитных частиц в виде сухого порошка;
d) способ остаточной намагниченности, использующий двухполупериодный выпрямленный намагничивающий ток с нанесением магнитных частиц в виде сухого порошка.

99. Как должно быть ориентировано намагничивающее поле по отношению к направлению подлежащих выявлению дефектов в изделии?
a) параллельно;
b) перпендикулярно
c) под углом (90±30) градусов;
d) верно 2, 3.

100. При каком из приведенных ниже способов магнитопорошкового контроля изделий может быть достигнута более высокая чувствительность к выявлению дефектов?
a) способ приложенного поля;
b) способ остаточной намагниченности;
c) способ остаточной индукции;
d) способ максимальной намагниченности.

101. Как называется намагниченность ферромагнитного материала, которая, достигнув максимального значения с ростом напряженности внешнего намагничивающего поля, в дальнейшем перестает увеличиваться?
a) начальная намагниченность;
b) намагниченность насыщения;
c) остаточная намагниченность;
d) полюсная намагниченность.

102. Где магнитное поле, окружающее продольный постоянный магнит, имеет наибольшую магнитную индукцию?
a) вблизи середины магнита;
b) у полюсов магнита;
c) на расстоянии 3 мм от северного полюса магнита;
d) на расстоянии 3 мм от южного полюса магнита.

103. В каких случаях можно применять способ остаточной намагниченности при магнитопорошковом контроле изделий?
a) когда изделия имеют сложную форму;
b) когда изделия находятся в напряженном состоянии;
c) когда изделия изготовлены из магнитотвердых материалов с коэрцитивной силой не менее 10 А/см и остаточной индукцией 0.5 Тл и более;
d) когда необходимо проверить результаты контроля, выполненного способом приложенного поля.

104. Когда прекращается подача суспензии на контролируемую поверхность изделия при его контроле способом приложенного поля?
a) сразу после включения намагничивающего поля;
b) перед включением намагничивающего поле;
c) во время намагничивания контролируемого изделия;
d) после отключения намагничивающего поля.

105. В каком месте прямой цилиндрической катушки, по которой протекает электрический ток, индукция магнитного поля наибольшая?
a) посредине на наружной поверхности;
b) посредине на внутренней поверхности
c) посредине на продольной оси;
d) на концах.

106. Какой вид имеют магнитные силовые линии в кольцевом изделии при его намагничивании электрическим током, протекающим в тороидальной обмотке?
a) радиальных линий;
b) аксиальных линий;
c) концентрических окружностей;
d) параболических кривых.

107. В каком месте возле ферромагнитной трубы, намагниченной электрическим током центрального проводника, напряженность магнитного поля имеет наибольшее значение?
a) у концов трубы;
b) у наружной поверхности трубы;
c) у внутренней поверхности трубы;
d) на оси трубы.

108. Как изменяется магнитное сопротивление магнитопровода при увеличении его длины?
a) увеличивается;
b) уменьшается;
c) не изменяется;
d) может увеличиваться, а может уменьшаться.

109. С какой целью при контроле изделий способом приложенного поля нанесение дефектоскопических материалов на их поверхность производят в процессе их намагничивания?
a) чтобы изделие не намагнитить до насыщения;
b) чтобы частицы магнитного порошка надежно осели над дефектом;
c) чтобы после контроля легче было размагнитить изделие;
d) чтобы стабилизировать магнитные характеристики материала изделия.

110. Зависит ли способ контроля изделий от требуемого условного уровня чувствительности контроля?
a) зависит;
b) не зависит, если магнитная индукция материала изделий менее 0.1 Тл;
c) не зависит при контроле неферромагнитных изделий;
d) не зависит, если коэрцитивная сила материала изделий менее 5 А/см.

111. Какие условные уровни чувствительности контроля изделий магнитопорошковым методом установлены ГОСТ 21105-87?
a) установлены три уровня условной чувствительности А, Б, В;
b) установлено два уровня условной чувствительности А, Б;
c) установлено два уровня условной чувствительности А, В;
d) установлено два уровня условной чувствительности Б, В.

112. Какое значение тока необходимо для создания в прутке диаметром 15 мм, длиной 25 мм напряженности магнитного поля 6000 А/см при его намагничивании соленоидом, имеющим 5 витков?
a) 150 А;
b) 1400 А;
c) 3500 А;
d) 3600 А.

113. Какой величины электрический ток необходимо пропустить через циркулярно намагничиваемый пруток диаметром 15 мм для получения в нем напряженности магнитного поля Н = 50 А/см?
a) 15 А;
b) 235.5 А
c) 375 А;
d) 575 А.

114. Назовите способы нанесения магнитного порошка на поверхность контролируемого изделия.
a) способ магнитной суспензии;
b) способ сухого магнитного порошка;
c) способ магнитогуммированной пасты;
d) верно 1, 2, 3.

115. Определите силу электрического тока I в проводе для получения магнитного поля напряженностью 50 А/см в точке, расположенной на расстоянии 100 мм от оси провода.
a) I = 6280 А;
b) I = 3140 А;
c) I = 1520 А;
d) I = 520 А.

116. По цилиндрической детали диаметром 150 мм протекает постоянный электрический ток силой 1000 А. Чему равна напряженность Н магнитного поля на поверхности детали?
a) Н = 2820 А/м;
b) Н = 2120 А/м;
c) Н = 1220 А/м;
d) Н = 620 А/м.

117. Как изменится напряженность магнитного поля в соленоиде при увеличении его размеров и неизменных силе электрического тока и числе витков?
a) уменьшится;
b) увеличится;
c) не изменится;
d) может увеличиться, а может и уменьшиться.

118. Что является причиной возникновения фона из магнитного порошка на поверхности изделия, контролируемого магнитопорошковым методом?
a) загрязнение магнитного порошка;
b) образование длинных цепочек из магнитного порошка вследствие его коагуляции;
c) недостаточность намагничивающего поля;
d) влияние магнитного поля земли.

119. Назовите основные государственные стандарты из области неразрушающего магнитного контроля изделий:
a) ГОСТ 21105-87;
b) ГОСТ 26697-85;
c) ГОСТ 24450-80;
d) верно 1, 2, 3.

120. Для уменьшения размагничивающего фактора следует:
a) составлять контролируемые изделия в цепочку, размещая их друг к другу торцевыми поверхностями;
b) применять удлинительные наконечники;
c) применять для намагничивания изделий переменный электрический ток;
d) верно 1, 2, 3.

121. Как зависит глубина размагниченного слоя металла от магнитной проницаемости μ материала?
a) не зависит;
b) слабо зависит;
c) увеличивается с увеличением μ;
d) уменьшается с увеличением μ.

122. Трудность контроля мелких деталей сложной формы обусловлена:
a) появлением на выступах и в местах резких изменений сечения полюсов, оказывающих размагничивающее действие в контролируемых зонах;
b) сложностью размагничивания объекта контроля;
c) трудностью нанесения суспензии;
d) трудностью удаления остатков порошка после контроля.

123. Тела из каких элементов сильно притягиваются магнитным полем?
a) гадолиний;
b) платина;
c) висмут;
d) медь.

124. Что из ниже перечисленного не является свойством магнитных силовых линий?
a) они образуют замкнутые линии, которые не пересекаются;
b) их плотность возрастает с увеличением расстояния от полюсов постоянного магнита;
c) им приписывают определенное направление;
d) они показывают пути наименьшего магнитного сопротивления.

125. Постоянный ток можно получить при помощи:
a) гальванических элементов;
b) выпрямителей переменного тока;
c) электрических генераторов;
d) всех указанных выше устройств

126. Под действием каких сил частицы магнитного порошка в суспензии находящиеся в поле рассеяния дефекта скапливаются над дефектом?
a) пондеромоторной силы;
b) силы тяжести;
c) коэрцитивной силы;
d) равнодействующей магнитного поля, тяжести, выталкивающего действия жидкости, трения, силы электростатического и магнитного взаимодействия.

127. В каком случае ток создает магнитное поле, составляющее прямой угол с направлением тока?
a) при продольном намагничивании;
b) при намагничивании в катушке;
c) намагничивание с помощью центрального проводника ;
d) все приведенные ответы правильные

128. По какой причине магнитные частицы образуют индикаторный рисунок?
a) магнитный поток проходит по пути наименьшего сопротивления;
b) железные частицы имеют высокую магнитную проницаемость;
c) воздух обладает большим магнитным сопротивлением , чем железо;
d) все ответы правильные

129. Магнитное поле, окружающее электромагнит, имеет наибольшую напряженность:
a) непосредственно после прекращения тока в катушке электромагнита;
b) пока идет постоянный намагничивающий ток;
c) в то время, когда деталь обработана магнитным порошком;
d) в момент изменения полярности тока.

130. Ферромагнитная пластина намагничивается подковообразным магнитом, который опирается на нее своими полюсами. Как направлены магнитные силовые линии в пластине?
a) перпендикулярны к поверхности пластины;
b) находятся только на северном полюсе;
c) имеют наибольшую плотность между полюсами;
d) являются прямыми между полюсами и радиально направленными непосредственно у полюсов.

131. В каком случае ток создает магнитное поле, составляющее прямой угол с направлением тока?
a) при продольном намагничивании;
b) при намагничивании в катушке;
c) намагничивание с помощью центрального проводника;
d) все приведенные ответы правильные.

132. Примером индикации, не имеющей отношения к несплошностям, и которая могла бы быть расценена как магнитная аномалия, является:
a) шлаковая раковина;
b) шлифовочная трещина;
c) резкое изменение твердости изделия;
d) ни один из приведенных.

133. Объект размагничивают переменным полем с убывающей до нуля амплитудой. Какое число циклов рекомендуют для качественного размагничивания объекта?
a) десять;
b) двадцать;
c) семьдесят;
d) сорок.

134. Выполнять магнитопорошковый контроль способом «магнитного контакта» с помощью электромагнитов или постоянных магнитов следует, если коэрцитивная сила материала изделия не менее:
a) 10 А/см;
b) 15 А/см;
c) 20 А/см;
d) 25 А/см.

135. Отметьте единицы измерения магнитной индукции
a) Тесла(Тл);
b) А/м;
c) Bебер(Вб) ;
d) Генри(Гн);

136. «Магнитный поток» – это термин, который относится:
a) к описанию направления тока, проходящего по электромагниту;
b) к способу распространения магнитного поля в окружающей среде;
c) к числу силовых линий, связанных с магнитным полем;
d) только к постоянным магнитам

137. В каких случаях производят МПД способом остаточной намагниченности?
a) Hc < 1000 А/м;
b) Hc > 1000 А/м; Br ≥ 0,5 Tл, толщина немагнитного покрытия не превышает 20 мкм;
c) Hc > 100 А/м;
d) Hc < 0,5 Тл.

138. При импульсном намагничивании объекта контроля лучше обнаруживаются
a) внутренние дефекты
b) наружные дефекты
c) дефекты внутренней поверхности
d) дефекты обнаруживаются одинаково, независимо от глубины залегания.

140. По какой формуле определяют амплитудное значение намагничивающего тока I при циркулярном намагничивании цилиндрического объекта контроля диаметром d:
a) I=Нd;
b) I=3 Нd;
c) I=2 Нd;
d) I=1/3 Нd.

141. Если необходимо обнаружить подповерхностные дефекты сварных швов и после проведение МПД необходимо проводить полное размагничивание, то какому виду тока следует отдать предпочтение при проведении магнитопорошкового контроля?
a) постоянному;
b) переменному;
c) однополупериодному выпрямленному;
d) импульсному.

142. Чувствительность магнитопорошкового метода существенно не снижается при наличии немагнитного покрытия на поверхности изделия толщиной:
a) до 20 мкм
b) до 100 мкм;
c) до 200 мкм.
d) до 150 мкм.

143. Что может вызвать ложную индикацию?
a) соединения между неодинаковыми металлами;
b) границы зерна, паяные соединения;
c) царапины, полученные на поверхности острым инструментом;
d) все перечисленные причины.

144. Если один и тот же ток проходит через два проводника одинаковых размеров , один из которых выполнен из ферромагнитного материала, а другой – нет, то магнитное поле вокруг проводников будет:
a) сильнее для ферромагнитного материала;
b) сильнее для неферромагнитного материала;
c) изменяется в зависимости от магнитной проницаемости;
d) одинаковым для обоих проводников.

145. Для правильной реализации метода магнитной дефектоскопии необходимо выполнение условия
a) подготовки поверхности объекта контроля;
b) выбор направления и способа намагничивания;
c) выбор индикаторов и способа приготовления их для регистрации полей рассеяния;
d) все перечисленные факторы

146. В одном и том же соленоиде намагничиваются две цилиндрические детали одинакового диаметра, одна из которых имеет большую длину. В какой детали магнитная индукция больше?
a) в короткой детали;
b) в длинной детали;
c) магнитная индукция в обеих деталях одинаковая.
d) ни один из вариантов ответа.

147. Для осмотра контролируемой поверхности при использовании люминесцентных магнитных порошков используются источники, создающие ультрафиолетовое излучение в спектральном диапазоне волн:
a) 315...400 нм;
b) 415...500 нм;
c) 350...500 нм;
d) 550...600 нм

148. Точка Кюри – это температура при которой ферромагнитный материал:
a) становится диамагнитным;
b) становится парамагнитным;
c) полностью теряет магнитные свойства;
d) верны ответы 2 и 3

END

## Спец_общий
1. Сущность магнитопорошкового метода контроля изделий из ферромагнитных материалов.
a) сущность магнитопорошкового контроля изделий из ферромагнитных материалов состоит в том, что на намагничиваемое или намагниченное с помощью внешнего магнитного поля ферромагнитное изделие наносится магнитный порошок, который концентрируется в виде валиков (индикаторных рисунков) в магнитных потоках рассеяния, возникающих над дефектами, а наличие и протяженность этих индикаторных рисунков регистрируется визуально либо автоматическими устройствами обработки изображения;
b) магнитопорошковый метод позволяет выявлять поверхностные и подповерхностные нарушения сплошности: волосовины, трещины различного происхождения, непровары сварных соединений, флокены, закаты, надрывы, расслоения;
c) чувствительность магнитопорошкового метода контроля определяется магнитными характеристиками контролируемого ферромагнитного изделия, его формой, размерами, шероховатостью поверхности, напряженностью намагничивающего поля, местоположением и ориентацией дефектов, взаимным направлением намагничивающего поля и ориентацией дефекта, свойствами дефектоскопического материала, способом нанесения его на контролируемое изделие, а также способом и условиями регистрации индикаторного рисунка выявляемых дефектов;
d) верно 1, 2, 3.

2. Сущность намагничивания изделий индуцированием тока в объекте контроля.
a) для магнитопорошкового контроля колец, полых цилиндров, хомутов и некоторых других изделий с отверстиями иногда применяется их циркулярное намагничивание путем индуцирования в них электрического тока (ГОСТ 21105-87); для этого могут применяться либо переменный, либо пульсирующий электрические токи;
b) контроль изделий может проводиться как способом остаточной намагниченности, так и способом приложенного поля; способ намагничивания изделий индуцированием в них электрического тока позволяет выявлять продольные и расположенные под углом не менее (30...40) градусов к направлению намагничивающего поля поверхностные и подповерхностные дефекты, а также радиальные дефекты на торцах изделия;
c) способ недостаточно технологичен: необходимо, чтобы между электромагнитом и специальной перемычкой не было зазоров, так как при этом образуются поля рассеивания и ослабляется магнитный поток; невозможно намагничивать изделие постоянным магнитным полем;
d) верно 1, 2, 3.

3. Сущность способа намагничивания изделий пропусканием по нему электрического тока.
a) при пропускании электрического тока по изделию производится его циркулярное (бесполюсное) намагничивание, при этом часть магнитного потока не прерываясь замыкается в изделии, а часть магнитного потока не прерываясь замыкается вокруг изделия; при намагничивании таким образом цилиндрических изделий магнитные силовые линии представляют собой концентрические окружности;
b) магнитные силовые линии в сечении контролируемого изделия и на его торцевой поверхности пересекают радиальные трещины и продольные поверхностные дефекты под прямым углом, что позволяет выявлять их наиболее эффективно;
c) электрический ток, в основном импульсный, подводится к контролируемому изделию от силовых трансформаторов и специализированных электрических устройств с помощью электроконтактов, изготовленных из легкоплавких металлов и сплавов (свинец, олово, цинк), а также из меди;
d) верно 1, 2, 3.

4. Сущность способа намагничивания изделий пропусканием электрического тока по тороидальной обмотке.
a) для магнитопорошкового контроля колец, полых цилиндров, хомутов и других изделий с отверстиями часто применяется их циркулярное намагничивание посредством пропускания электрического тока по кабелю или проводу, намотанному на изделие тороидально;
b) напряженность магнитного поля Н внутри тороидальной катушки без сердечника Н = W*I/(2**R) (А/см), где R, W - средний радиус (см) и число витков (ед.) тороидальной катушки; I - сила электрического тока в катушке (А);
c) способ контроля изделий СПП (способ приложенного поля) или СОН (способ остаточной намагниченности) выбирается в зависимости от магнитных характеристик материала изделия и от величины электрического тока, который может обеспечить дефектоскоп;
d) верно 1, 2, 3.

5. Сущность магнитолюминисцентного метода контроля изделий.
a) сущность магнитолюминисцентного контроля изделий заключается в том, что на намагниченную или намагничиваемую поверхность контролируемого изделия наносят магнитную суспензию с люминисцентным порошком, которая хорошо проникает во все трещины, поры и другие нарушения сплошности в изделии;
b) после удаления с изделия избытка суспензии наличие дефектов определяется по интенсивному свечению суспензии, вышедшей из этих дефектов, при освещении изделия ультрафиолетовыми лучами;
c) основным преимуществом магнитолюминисцентной дефектоскопии изделий является возможность обнаружения с большой чувствительностью очень малых дефектов на изделиях из различных ферромагнитных матиериалов, различной формы и размеров; зачастую значительно увеличивается скорость (производительность) контроля изделий;
d) верно 1, 2, 3.

6. Сущность способа намагничивания изделий с помощью постоянных магнитов.
a) для магнитопорошкового контроля крупногабаритных деталей и узлов, сварных соединений, строительных металлоконструкций, подъемных механизмов, котельных установок, деталей железнодорожного транспорта, газо- и нефтепроводов зачастую целесообразно применять дефектоскопы, в которых для намагничивания контролируемых участков изделий применяют постоянные магниты; такие дефектоскопы не требуют электропитающих устройств, что позволяет использовать их во взрыво- и пожаронебезопасных средах, на строительных площадках, участках сборки и сварки магистральных трубопроводов в полевых условиях.
b) в дефектоскопах МД-4П, МД-4К, МАГЭКС-1, МАГЭКС-2, МАГЭКС-3 для намагничивания контролируемых изделий используются постоянные магниты; дефектоскопы позволяют производить только полюсное (продольное) намагничивание контролируемых изделий, они предназначены для выявления поверхностных и подповерхностных дефектов;
c) не рекомендуется использовать постоянные магниты для магнитопорошкового контроля изделий;
d) верно 1, 2.

7. Документирование результатов контроля изделий магнитопорошковым методом.
a) результаты магнитопорошкового контроля изделий должны регистрироваться в журнале организации, проводившей этот контроль; в отчетной документации (заключение, протокол) по результатам контроля изделий указывается: наименование предприятия, проводившего контроль изделий; наименование изделия; номер чертежа изделия; объем контроля; тип прибора и дефектоскопические средства, использованные при контроле изделий; фамилии и инициалы контролеров, проводивших контроль изделий; сведения о выявленных дефектах, их координатах, исправлениях и результатах последующего контроля изделий; окончательное заключение о результатах контроля изделий;
b) в журнал организации вносятся: номер и наименование технологической карты (инструкции) контроля; уровень условной чувствительности контроля; величина электрического тока или напряженность поля намагничивания изделия; минимальная освещенность поверхности изделий;
c) форма журнала устанавливается предприятием, осуществлявшим контроль изделий; журнал должен иметь сквозную нумерацию; он должен храниться в архиве службы неразрушающего контроля в течение 5 лет;
d) верно 1, 2, 3.

8. В каком случае при магнитопорошковом контроле изделий применяется их намагничивание с помощью электромагнита?
a) при циркулярном (бесполюсном) намагничивании изделий;
b) при продольном (полюсном) намагничивании изделий;
c) при намагничивании изделий во вращающемся магнитном поле;
d) верно 1, 2, 3.

9. Области применения магнитопорошкового контроля изделий?
a) магнитопорошковый контроль изделий из ферромагнитных материалов широко применяется в машиностроении, тепловой и нефтехимической промышленности, трубном производстве, самолето- и ракетостроении и в других областях науки, техники и промышленности, где требуется высокая надежность продукции;
b) магнитопорошковый контроль может применяться во всех областях науки, техники, промышленности для дефектоскопии изделий из ферромагнитных материалов с относительной магнитной проницаемостью Мr не менее 40 и другими магнитными характеристиками (коэрцитивная сила, остаточная намагниченность), позволяющими создавать в местах нарушения сплошности изделия магнитные поля рассеяния, достаточные для притяжения частиц магнитного порошка;
c) магнитопорошковый метод может применяться для контроля изделий из антиферромагнитных материалов, например, из хрома;
d) верно 1, 2.

10. Типы соленоидов, применяемых для намагничивания изделий при их магнитопорошковом контроле?
a) при магнитопорошковом контроле изделий часто в качестве соленоида используются катушки индуктивности, образованные витками гибкого кабеля, навитого на контролируемое изделие; для намагничивания контролируемых изделий применяются также другие виды соленоидов, имеющие цилиндрическую, трапециевидную, эллиптическую, параболическую формы осевого сечения, но цилиндрическую форму рабочего сечения.
b) для намагничивания контролируемых изделий применяются соленоиды с водяным охлаждением, создающие магнитные поля напряженностью до 3000 А/см; соленоиды с масляным охлаждением, создающие магнитные поля напряженностью до 5000 А/см; соленоиды из галетных катушек с водяным охлаждением, создающие магнитные поля напряженностью до 10000 А/см;
c) известны также соленоиды, создающие и более сильные магнитные поля напряженностью до (20000 - 30000) А/см; следует однако отметить, что такие сильные магнитные поля при магнитопорошковом контроле продукции не применяются;
d) верно 1, 2, 3.

11. Назовите несколько способов комбинированного намагничивания изделий при их магнитопорошковом контроле.
a) способ пропускания электрического тока по изделию и при помощи соленоида;
b) способ пропускания по изделию двух электрических токов во взаимно перпендикулярных направлениях;
c) способ пропускания электрического тока по изделию и при помощи электромагнита;
d) верно 1, 2, 3.

12. Назовите несколько видов магнитных порошков и суспензий.
a) наиболее распространенными в магнитопорошковой дефектоскопии изделий являются порошки из окисла железа - магнетита (Fe3O4) и несколько реже из ферромагнитной окиси железа (Fe2O3);
b) в большинстве случаев магнитные суспензии изготавливают на основе воды, масла, керосина + черные магнитные порошки (магнитолюминисцентные порошки) с добавлением: а - хромпика калиевого; б - нитрита натрия; в - мыла хозяйственного; г - соды кальцинированной; д - стабилизирующей присадки;
c) при контроле изделий с блестящей светлой поверхностью применяют в основном порошок магнетита черного цвета, а при контроле изделий с темнойповерхностью - цветные или магнитолюминисцентные порошки;
d) верно 1, 2, 3.

13. Назовите некоторые виды электрического тока, которые применяются для намагничивания изделий при их магнитопорошковом контроле.
a) постоянный электрический ток;
b) переменный однофазный и трехфазный электрический ток;
c) пульсирующий электрический ток;
d) верно 1, 2, 3.

14. Назовите основные силы, действующие на магнитную частицу в поле рассеяния поверхностной несплошности в контролируемом изделии.
a) в намагниченном или намагничиваемом изделии над несплошностью (волосовины, трещины различного происхождения, непровары сварных соединений, закаты, надрывы) возникают магнитные поля рассеяния; на магнитную частицу в поле рассеяния действуют силы: магнитного поля, тяжести, трения, выталкивающего действия жидкости, электрического и магнитного взаимодействия, возникающего между частицами. Под действием результирующей силы частицы притягиваются к несплошности и соединяются в валики (цепочки) из осевшего порошка;
b) центробежные и центростремительные силы;
c) силы инерции, света;
d) верно 1, 2, 3.

15. Назовите основные силы, действующие на магнитную частицу в поле рассеяния подповерхностной несплошности в контролируемом изделии.
a) в намагниченном или намагничиваемом изделии над несплошностью (волосовины, трещины различного происхождения, непровары сварных соединений, закаты, надрывы) возникают магнитные поля рассеяния; на магнитную частицу в поле рассеяния действуют силы: магнитного поля, тяжести, трения, выталкивающего действия жидкости, электрического и магнитного взаимодействия, возникающего между частицами. Под действием результирующей силы частицы притягиваются к несплошности и соединяются в валики (цепочки) из осевшего порошка; такое осаждение порошка называется индикаторным рисунком;
b) центробежные и центростремительные силы; силы инерции, света;
c) для подповерхностных несплошностей градиент магнитного поля рассеяния меньше, чем для поверхностных несплошностей, поэтому описанные в 1 силы в этом случае меньше, а индикаторный рисунок оказывается менее плотным и четким, то есть - размытым;
d) верно 1, 3.

16. Назовите основные особенности способа остаточной намагниченности контролируемых изделий.
a) при магнитопорошковом контроле (МПК) изделий способом остаточной намагниченности (СОН) изделие вначале намагничивается, а затем на него наносится магнитная суспензия или магнитный порошок;
b) условные уровни чувствительности А, Б, В способа остаточной намагниченности зависят от коэрцитивной силы Нс и остаточной индукции Вr материала изделия;
c) МПК изделий СОН с требуемой чувствительностью возможен лишь в том случае, когда остаточная индукция Вr материала изделия при заданном значении коэрцитивной силы Нс равна или более остаточной индукции, определяемой уровнями чувствительности А, Б, В;
d) верно 1, 2, 3.

17. Назовите основные особенности способа намагничивания контролируемых изделий в приложенном поле.
a) при магнитопорошковом контроле (МПК) изделий способом приложенного поля (СПП) магнитная суспензия или порошок наносятся на изделия во время их намагничивания с помощью внешнего магнитного поля;
b) контроль изделий из магнитомягких материалов, коэрцитивная сила которых Нс <= 10 А/см и остаточная индукция Вr < 0.5 Тл, проводится только СПП;
c) при контроле изделий СПП напряженность магнитного поля Н, необходимая для обеспечения требуемого уровня чувствителньости, определяется по формулам:
уровень чувствительности А (q= 2 мкм, l=0.5 мм) Н=41.3+1.3*Нс, А/см;
уровень чувствительности Б (q=10 мкм, l=0.5 мм) Н=19.3+1.1*Нс, А/см;
уровень чувствительности В (q=25 мкм, l=0.5 мм) Н=15.2+1.1*Нс, А/см,
где q, l - минимальная ширина раскрытия и длина условного дефекта соответственно;
d) верно 1, 2, 3.

18. Назовите основные требования к аппаратуре для магнитопорошкового контроля изделий.
a) аппаратура для магнитопорошкового контроля изделий должна содержать: блок питания; намагничивающие и размагничивающие устройства; устройства для нанесения на изделие дефектоскопических материалов; устройства для контроля качества дефектоскопических материалов; устройства для осмотра контролируемой поверхности и регистрации дефектов;
b) дефектоскопы должны быть снабжены измерителями намагничивающего тока с погрешностью измерения не более 10 ; ультрафиолетовыми облучателями; оптическими устройствами (лупы, бинокулярные и стереоскопические микроскопы, зеркала, эндоскопы);
c) требования к специализированным дефектоскопам устанавливаются в отраслевой нормативно-технической документации на контроль конкретных изделий;
d) верно 1, 2, 3.

19. Назовите некоторые способы размагничивания изделий, проконтролированных магнитопорошковым методом.
a) нагрев изделия до температуры точки Кюри и более, при которой магнитная проницаемость материала изделия скачком уменьшается до 1 и изделие переходит в неферромагнитное состояние;
b) размагничивание изделия переменным магнитным полем с амплитудой, уменьшающейся от некоторого максимального значения до нуля;
c) размагничивание изделия постоянным магнитным полем с непрерывно изменяющейся полярностью и убывающей до нуля величиной;
d) верно 1, 2, 3.

20. Назовите основные этапы и особенности расшифровки результатов магнитопорошкового контроля изделий.
a) результаты контроля изделий оцениваются по наличию на их поверхности индикаторного следа в виде четкого плотного валика магнитного порошка, видимого невооруженным глазом или с использованием лупы до 7-кратного увеличения и воспроизводимого каждый раз при повторном нанесении магнитной суспензии или магнитного порошка. Каждая выявленная несплошность должна быть отмечена краской, цветным карандашом или другим способом;
b) освещенность контролируемой поверхности изделия при использовании черных и цветных порошков должна быть не менее 1000 люксов, при этом следует применять комбинированное освещение (общее и местное). При проведении контроля изделий в затемненном помещении с использованием люминисцентных порошков ультрафиолетовая облученность контролируемой поверхности изделия должна быть не менее 2000 мкВт/см;
c) к ложным индикаторным следам относятся: индикации, вызванные контактом изделия с другими ферромагнитными телами или магнитом, исчезающие после размагничивания и повторного контроля изделия; размытые нечеткие индикации, вызванные местными изменениями размеров и магнитных характеристик материала изделия, например, по границам сварных швов; индикации в виде широких групп мелких и параллельных осаждений порошка, вызванные избыточным намагничивающим полем;
d) верно 1, 2, 3.

21. Назовите основные преимущества применения аэрозольных комплектов суспензий для магнитотопорошкового контроля изделий.
a) постоянство концентрации и качества используемых магнитных порошков, вязкости дисперсионной среды;
b) отсутствие необходимости приобретения порошков, дисперсионной среды, антивспенивающих, антикоррозионных, поверхностно-активных и других добавок; отсутствие необходимости проверки качества компонентов, применяемых для приготовления магнитных суспензий; удобство использования, транспортировки, хранения;
c) возможность оперативного и равномерного нанесения осветляющего слоя (до 20 мкм) на поверхность контролируемого изделия;
d) верно 1, 2, 3.

22. Особенности приготовления керосино-масляной суспензии.
a) для приготовления керосино-масляной суспензии применяются черные, цветные, люминисцентные порошки;
b) содержание порошков в дисперсионной среде (суспензии) должно соответствовать рекомендациям изготовителя порошков. При отсутствии таких рекомендаций содержание черного или цветного магнитного порошка в 1 л дисперсионной среды должно быть - (25  5) г, а люминисцентного порошка - (4  1) г;
c) в рассматриваемом случае в качестве дисперсионной среды для приготовления магнитной суспезии используется смесь керосина и масла; необходимо следить, чтобы раствор был однородным, состоял из отдельных частиц, а не из их конгломератов (соединений) из большого числа объединенных в группы частиц;
d) верно 1, 2, 3.

23. Особенности приготовления суспензии для магнитолюминисцентного контроля изделий.
a) в качестве дисперсионной среды применяются: вода, масло, смесь керосина и масла; дисперсионная среда суспензий с люминисцентными магнитными порошками не должна ухудшать светоколористических свойств порошка, а ее собственная люминисценция не должна искажать результаты контроля;
b) содержание порошков в дисперсионной среде (суспензии) должно соответствовать рекомендациям изготовителя порошков. При отсутствии таких рекомендаций содержание люминисцентного магнитного порошка в 1 л дисперсионной среды должно быть - (4  1) г;
c) необходимо следить, чтобы раствор был однородным, состоял из отдельных частиц, а не из их конгломератов (соединений) из большого числа объединенных в группы частиц;
d) верно 1, 2, 3.

24. Особенности приготовления водной суспензии.
a) для приготовления водной суспензии применяются черные, цветные, люминисцентные порошки;
b) содержание порошков в дисперсионной среде (суспензии) должно соответствовать рекомендациям изготовителя порошков. При отсутствии таких рекомендаций содержание черного или цветного магнитного порошка в 1 л дисперсионной среды должно быть - (25  5) г, а люминисцентного порошка - (4  1) г;
c) в рассматриваемом случае в качестве дисперсионной среды для приготовления магнитной суспезии используется водопроводная вода; необходимо следить, чтобы раствор был однородным, состоял из отдельных частиц, а не из их конгломератов (соединений) из большого числа объединенных в группы частиц; в состав водных магнитных суспензий должны входить поверхностно-активные, антикоррозионные и антивспенивающие компоненты; суспензию необходимо оберегать от попадания в нее масла, которое вызывает коагуляцию магнитного порошка, что снижает ее чувствительность к выявлению несплошностей;
d) верно 1, 2, 3.

25. Какими способами производится циркулярное намагничивание изделий при их магнитопорошковом контроле?
a) посредством пропускания электрического тока: по изделию или по его части; по проводнику (стержню), помещенному в отверстие в изделии; по тороидальной обмотке; путем индуцирования электрического тока в изделии;
b) с помощью соленоида;
c) с помощью постоянного магнита;
d) с помощью электромагнита.

26. Особенности намагничивания изделий с помощью гибких кабелей.
a) гибкие кабели применяются в переносных и передвижных дефектоскопах для намагничивания крупногабаритных изделий (трубопроводов, прутков, штанг, валов) по частям при работе в полевых условиях; для намагничивания коротких полых изделий (патрубков, колец подшипников, цилиндрических и конических оболочек кругового сечения, тороидальных оболочек); с помощью гибких кабелей, навиваемых в виде соленоида на протяженные изделия, производится их продольное (полюсное) намагничивание, а с помощью гибких кабелей, навиваемых в виде тороидальной обмотки на короткие полые изделия, - их циркулярное (бесполюсное) намагничивание.
b) гибкие кабели нельзя применять для намагничивания полых изделий;
c) гибкие кабели нельзя применять для намагничивания цилиндрических изделий;
d) гибкие кабели широко применяются для намагничивания изделий во вращающемся магнитном поле.

27. Каким требованиям должна соответствовать дисперсионная среда, используемая для приготовления магнитных суспензий?
a) верно 2, 3, 4;
b) не быть токсичной и не иметь резкого запаха;
c) не быть коррозионно активной;
d) не вызывать недопустимой автокоагуляции магнитного порошка.

28. По какому уровню условной чувствительности (А, Б, В) может быть выявлен дефект с шириной раскрытия 1 мкм, протяженностью 10 мм в изделии с шероховатостью поверхности 1.2 мкм?
a) по условным уровням чувствительности А, Б, В дефект не может быть выявлен;
b) по условному уровню чувствительности А;
c) по условному уровню чувствительности Б;
d) по условному уровню чувствительности В.

29. Можно ли использовать при контроле изделий способом остаточной намагниченности в качестве намагничивающих устройств электромагниты постоянного тока, а также другие устройства, в которых снижение магнитного потока от максимального значения до нуля по окончании намагничивания происходит в течение времени, превышающем 5 мс?
a) нельзя;
b) можно;
c) можно только при автоматизированном контроле изделий;
d) можно только при ручном контроле изделий.

30. При каком способе контроля изделий, способе приложенного поля (СПП) или способе остаточной намагниченности (СОН), применяют их комбинированное намагничивание?
a) СПП;
b) СОН;
c) и при СПП, и при СОН;
d) верно 1, 2, 3.

31. При каком способе контроля изделий, способе приложенного поля (СПП) или способе остаточной намагниченности (СОН), применяют их намагничивание во вращающемся магнитном поле?
a) СПП;
b) СОН;
c) и при СПП, и при СОН;
d) верно 1, 2, 3.

32. Какие способы применяют для нанесения магнитного порошка на поверхность контролируемого изделия?
a) верно 2, 3, 4;
b) способ магнитной суспензии;
c) способ сухого магнитного порошка;
d) способ магнитогуммированной пасты.

33. Особенности магнитопорошкового контроля изделий с лакокрасочными покрытиями?
a) при толщине лакокрасочного покрытия на изделии менее 20 мкм их можно контролировать магнитопорошковым методом так же, как и изделия без покрытий; однако, при контроле изделий способом остаточной намагниченности чувствительность метода к выявлению дефектов несколько снижается;
b) контроль изделий с толщиной непроводящих покрытий более 20 мкм рекомендуется проводить способом приложенного поля, а для получения такой же чувствительности к дефектам, как и при контроле изделий без покрытий, напряженность намагничивающего поля следует увеличивать почти пропорционально увеличению толщины покрытия вплоть до 80 мкм;
c) при толщине непроводящих покрытий на изделиях более 80 мкм наблюдается размывание картины осевшего на них порошка после снятия намагничивающего поля; поэтому намагничивание изделия необходимо проводить до полного высыхания магнитной суспензии на нем, в этом случае валик порошка над дефектом после выключения намагничивающего поля не исчезает;
d) верно 1, 2, 3.

34. Как следует производить очистку перед магнитопорошковым контролем поверхности изделий с эмалевыми покрытиями?
a) изделия с эмалевыми покрытиями могут контролироваться магнитопорошковым методом, если толщина покрытий не превышает 20 мкм (ГОСТ 21105-87);
b) перед контролем такие поверхности должны быть очищены от всех видов загрязнений с помощью жестких волосяных щеток, деревянных и пластмассовых скребков, лопаточек; промыты с помощью растворителей, щелочей и других моющих и чистящих средств в горячей и холодной воде;
c) для удаления влаги с поверхности изделия необходимо применять бельевую ветошь, исключающую появление на поверхности изделия ворсинок, которые искажают индикаторный рисунок и затрудняют его расшифровку;
d) верно 1, 2, 3.

35. От каких факторов зависит коэффициент размагничивания (размагничивающий фактор) разомкнутого ферромагнитного образца?
a) от геометрической формы, размеров, относительной магнитной проницаемости материала образца;
b) от коэрцитивной силы материала образца;
c) от остаточной намагниченности материала образца;
d) от всех перечисленных в 1, 2, 3 факторов.

36. Какой из приведенных ниже металлов - антиферромагнетик?
a) медь;
b) алюминий;
c) хром;
d) железо.

37. Когда производится осмотр изделия при его магнитопорошковом контроле способом приложенного поля?
a) во время намагничивания изделия;
b) после прекращения намагничивания изделия;
c) в любое удобное время;
d) верно 1, 2, 3.

38. Для чего в магнитную суспензию вводятся поверхностно-активные вещества?
a) частицы порошка в суспензии под действием молекулярных сил и за счет большой поверхностной энергии соединяются между собой и образуют частицы-агрегаты (большие агрегатные скопления частиц); при интенсивном слипании частиц и образовании очень крупных частиц-агрегатов происходит снижение, а иногда и полная потеря чувствительности (подвижности) суспензии;
b) для предотвращения образования частиц-агрегатов в суспензию вводят поверхностно-активные вещества, молекулы которых имеют дипольное строение; в результате адсорбции (поглощения) поверхностно-активного вещества частицами магнитного порошка последние оказываются электростатически заряженными одного знака; это создает силы оттталкивания между частицами магнитного порошка, которые не позволяют этим частицам сблизиться на расстояние, при котором могут возникать частицы-агрегаты;
c) благодаря сказанному в 1 и 2 значительно повышается подвижность магнитного порошка в дисперсионной среде, а соответственно и чувствительность магнитопорошкового контроля изделий;
d) верно 1, 2, 3.

39. Достоинства и недостатки электромагнитов с шарнирными магнитопроводами.
a) электромагниты с шарнирными магнитопроводами удобны для контроля труднодоступных мест различных установок без их разборки, для контроля строительных конструкций, энергоустановок, трубопроводов с их тройниками и гибами и многих других устройств; подвижные части шарнирных магнитопроводов можно располагать под различными углами к изделию, благодаря чему имеется возможность контролировать участки изделия, которые невозможно проконтролировать электромагнитами с неподвижными магнитопроводами;
b) электромагниты с шарнирными магнитопроводами имеют набор сменных наконечников из Ст.3 и армко-железа, повторяющих форму изделия в местах контакта с ним, что позволяет им достигать наилучшего контакта с контролируемой поверхностью изделия;
c) у электромагнитов с шарнирными магнитопроводами в местах шарнирного соединения их частей уменьшается сечение и образуются воздушные зазоры, в результате чего значительно возрастает магнитное сопротивление магнитной цепи; поэтому для достижения необходимой напряженности намагничивающего поля приходится пропускать по обмотке электромагнита электрический ток большей величины;
d) верно 1, 2, 3.

40. Можно ли использовать дефектоскоп 77-ПМД для магнитопорошкового контроля изделий в полевых условиях?
a) переносный дефектоскоп 77-ПМД предназначен для контроля стальных деталей и узлов изделий в полевых условиях; для намагничивания контролируемых изделий в комплекте дефектоскопа имеются электромагнит, соленоид и кабель; размагничивание проконтролированных изделий можно производить с помощью электромагнита, соленоида путем изменения направления тока в них механическим коммутатором и постепенного удаления изделия из магнитного поля;
b) соленоид при намагничивании и размагничивании изделия может питаться от сети переменного тока напряжением 220 В, 50 Гц; намагничивание контролируемого изделия с помощью кабеля производится постоянным током силой более 500 А длительностью (0.5...1.0) с; размагничивание проконтролированного изделия кабелем в приборе не предусмотрено;
c) прибор питается от сети постоянного тока напряжением (24...30) В, он размещен в чемодане размером 640х330х210 мм, его масса 30 кг;
d) верно 1, 2, 3.

41. В каких случаях уменьшают концентрацию магнитного порошка в суспензии?
a) при контроле резьб и объектов с использованием намагничивающих полей напряженностью 100 А/см и более концентрацию магнитного порошка в суспензии уменьшают до 5 г/л;
b) при контроле объектов с использованием намагничивающих полей напряженность менее 80 А/см концентрацию магнитного порошка в суспензии уменьшают до 10 г/л;
c) при контроле объектов из магнитотвердых материалов с коэрцитивной силой более 10 А/см и остаточной магнитной индукцией более 0.5 Тл концентрацию магнитного порошка в суспензии уменьшают до 10 г/л;
d) верно 2, 3.

42. Какие стали применяются для изготовления бурового оборудования и инструмента?
a) углеродистые обыкновенного качества стали (ГОСТ 380-71): Ст.0, Ст.1, Ст.2, Ст.3, Ст.4, Ст.5, Ст.6, Ст.7, получаемые в мартенах и бессемеровских установках (кипящая, спокойная, полуспокойная);
b) углеродистые качественные конструкционные стали (ГОСТ 1050-60):с нормальным содержанием марганца (Ст.20, Ст.30, Ст.35, Ст.40, Ст.45) и с повышенным содержанием марганца (Ст.15Г, Ст.20Г);
c) легированные стали (ГОСТ 4543-78): 40Х, 40ХР, 36Г2С, 40ХН, 30ГС, 30ХГСА, 38ХГН, 40ХНМА, 38ХН3МФА, 38ХВА, 20ХН3А;
d) верно 1, 2 и 3.

43. Причины несоответствия получаемого сплава заданному его химическому составу?
a) ошибка при расчете и составлении шихты;
b) нарушение технологии проведения плавки, выгорание отдельных элементов шихты;
c) неправильная обработка слитков посредством прокатки, ковки, прессования;
d) верно 1, 2.

44. Положительные результаты государственной поверки дефектоскопов офрмляются:
a) составлением протокола поверки;
b) выдачей свидетельства о поверке;
c) записью в паспорте прибора;
d) верно 1, 2.

45. Назовите некоторые методы проверки качества магнитных порошков.
a) метод отстоя;
b) метод магнито-весовой пробы;
c) с помощью контрольного образца и эталонного индикаторного порошка;
d) верно 1, 2, 3.

46. По какой формуле определяется сила электрического тока I в А при циркулярном намагничивании изделий с прямоугольным сечением (Н - напряженность магнитного поля, А/см; d - наружный диаметр изделия с круглым сечением, см; а, b - ширина и высота изделия с прямоугольным сечением, см)?
a) I = 3 * Н * d;
b) I = 2 * Н * a, при a/b ≥10;
c) I = 2 * Н * (a + b) при a/b < 10;
d) верно 2, 3.

47. Какие магнитные характеристики материала изделия необходимо знать для определения возможности достижения желаемого уровня условной чувствительности А, Б, В при контроле изделия способом остаточной намагниченности (СОН)?
a) напряженность магнитного поля насыщения и магнитную проницаемость материала изделия;
b) коэрцитивную силу и магнитную проницаемость материала изделия;
c) остаточную индукцию и магнитную проницаемость материала изделия;
d) коэрцитивную силу и остаточную индукцию материала изделия.

48. Какие магнитные характеристики материала изделия необходимо знать для определения желаемого уровня условной чувствительности А, Б, В при контроле изделия способом приложенного поля (СПП)?
a) напряженность магнитного поля насыщения материала изделия;
b) коэрцитивную силу материала изделия;
c) остаточную индукцию материала изделия;
d) магнитную проницаемость материала изделия.

49. При каком отношении длины L изделия к его наружному диаметру D размагничивающий фактор N будет наибольшим при продольном намагничивании изделия?
a) 10 < N ≤ 15;
b) 15 < N ;
c) 1 < N ≤ 5;
d) 5 < N ≤ 10.

50. По какой формуле определяется сила электрического тока I в А при циркулярном намагничивании изделий с круглым сечением (Н - напряженность магнитного поля, А/см; d - наружный диаметр изделия с круглым сечением, см; l - расстояние между электродами или длина контролируемого участка, см; c - ширина контролируемого участка, см; a, b - ширина и высота изделия с прямоугольным сечением, см)?
a) I = 3 * Н * d;
b) I = 2 * Н * a при a/b ≥10;
c) I = 2 * Н * (a + b) при a/b < 10
d) I = 1.5 * Н * \/l2 + c2 .

51. По какой формуле определяется сила электрического тока I в А при циркулярном намагничивании крупногабаритных изделий (Н - напряженность магнитного поля, А/см; d - наружный диаметр изделия с круглым сечением, см; l - расстояние между электродами или длина контролируемого участка, см; c - ширина контролируемого участка, см; a, b - ширина и высота изделия с прямоугольным сечением, см)?
a) I = 3 * Н * d;
b) I = 2 * Н * a при a/b ≥ 10;
c) I = 2 * Н * (a + b) при a/b < 10;
d) I = 1.5 * Н * \/l2 + c2.

52. Какая толщина Т неферромагнитных покрытий практически не влияет на выявляемость дефектов при магнитопорошковом контроле изделий?
a) 0 мкм < Т ≤ 20 мкм;
b) 20 мкм < Т ≤ 100 мкм;
c) 100 мкм < Т ≤ 150 мкм;
d) 150 мкм < Т ≤ 200 мкм.

53. При контроле изделий с темной поверхностью в ГОСТ 21105-87 рекомендуется наносить на нее контрастные немагнитные покрытия толщиной Т не более?
a) Т = 10 мкм;
b) Т = 15 мкм;
c) Т = 20 мкм;
d) Т = 25 мкм.

54. Можно ли проводить магнитопорошковый контроль ферромагнитных изделий с коэрцитивной силой Нс < 10 А/см и остаточной магнитной индукцией Вr < 0.5 Тл способом остаточной намагниченности?
a) можно;
b) можно, если относительная магнитная проницаемость материала изделия больше 40;
c) можно, если увеличить ток намагничивания изделия;
d) изделия с Нс < 10 А/см и Вr < 0.5 Тл магнитопорошковому контролю не подлежат.

55. По какой формуле определяется сила электрического тока I в А, который необходимо пропустить по центральному проводнику, для циркулярного намагничивания внутренней поверхности полого цилиндра с коэрцитивной силой Нс в А/см и внутренним радиусом R в см при его контроле способом приложенного поля и условной чувствительности А?
a) I = 2 * π * R * (19.3 + 1.1 * Нс);
b) I = 2 * π * R * (15.2 + 1.1 * Нс);
c) I = 2 * π * R * (41.3 + 1.3 * Нс);
d) I = 2 * π * R * (10.5 + 1.0 * Нс).

END

## 6-й_сектор
1. Недопустимые дефекты поверхности сварных труб?
a) трещины, плены, закаты, глубокие риски, непровары;
b) рябизна, забoины, вмятины, мелкие риски, тонкий слой окалины;
c) грат до 0.5 мм на наружной и внутренней поверхностях труб;
d) поперечный шов на трубе.

2. Основная нормативно-техническая документация на магнитный неразрушающий контроль деталей и узлов подвижного железнодорожного состава, рельсовых путей, мостов?
a) ГОСТ 21105-87 "Контроль неразрушающий. Магнитопорошковый метод"; ГОСТ 20104-75 "Контроль неразрушающий. Феррозондовый метод";
b) инструкция по магнитному контролю деталей подвижного состава метрополитенов - Цметро ТЭ-2/96;
c) технологическая инструкция по испытанию на растяжение и неразрушающему контролю деталей вагонов (магнитопорошковый, вихретоковый, феррозондовый методы) – ЦВ-0118;
d) верные ответы 1, 2 и 3.

3. Какие правила по технике безопасности необходимо соблюдать при работе с магнитопорошковыми дефектоскопическими устройствами?
a) в процессе работы на устройствах категорически запрещается касаться токоведущих и движущихся частей, электропневматических приводов, вращающихся частей механизмов;
b) необходимо следить за состоянием и креплением намагничивающих контуров, выполнять правила техники безопасности работы на электроустановках с низким напряжением;
c) все неисправности в устройстве устраняет дежурный или специально прикрепленный электромонтер, а уход за всем оборудованием осуществляют выделенные для этого специалисты. После окончания работы все устройства и аппаратура должны быть выключены и переведены в нерабочее состояние;
d) верные ответы 1, 2 и 3.

4. Каким образом следует намагничивать цилиндрическое изделие с центральным отверстием при контроле продольных наружных дефектов и возможно наименьшей силе электрического тока?
a) с помощью стержня или проводника, расположенных в сквозном отверстии изделия;
b) посредством пропускания электрического тока по тороидальной обмотке из нескольких витков кабеля;
c) с помощью соленоида;
d) верно 2, 3.

5. Основные особенности магнитопорошкового контроля сварных соединений без снятия валика усиления шва.
a) напряженность намагничивающего поля при контроле сварных соединений изделий без снятия валика усиления шва при заданной условной чувствительности (А, Б, В) устанавливается на основании характеристик валика усиления шва;
b) магнитная индукция в изделии вблизи валика усиления шва должна быть выше по сравнению с магнитной индукцией в валике усиления шва настолько, насколько толщина изделия вместе с высотой валика усиления шва больше его толщины вне сварного шва;
c) наибольший уровень условной чувствительности при контроле сварных соединений с неснятым валиком усиления шва, выполненных в автоматизированном режиме, - Б и В, а соединений, выполненных ручной сваркой,- В;
d) верно 1, 2, 3.

6. При осмотре деталей, обработанных магнитолюминесцентной суспензией, в ультрафиолетовом свете УФ–облученность осматриваемой поверхности должна быть:
a) ≥2000 мкВт/см2;
b) 100 мкВт/ см2;
c) 7000 мкВт/ см2;
d) 10 мкВт/ см2.

7. Какой материал является индикатором магнитных полей рассеяния при контроле изделий магнитопорошковым методом?
a) тонко измельченные ферромагнитные частицы, имеющие низкую коэрцитивную силу и высокую остаточную намагниченность;
b) тонко измельченные ферромагнитные частицы, имеющие высокую магнитную проницаемость и низкую остаточную намагниченность;
c) красное маслянистое вещество с хорошей проникающей способностью;
d) металлические стружки и опилки.

8. Какие мероприятия должны выполняться при уходе за магнитопорошковыми дефектоскопическими устройствами на предприятиях железнодорожного транспорта?
a) производить периодические осмотр и ремонт дефектоскопических устройств и узлов, но не реже одного раза в месяц;
b) производить периодические продувания пневмосистем стендов для намагничивания деталей, отсечки и сбрасывания колесных пар, при этом необходимо открывать спускные вентили влагоотделителей пневмосистем. Во время осмотра все устройства должны быть отключены от электросети и воздушной магистрали цеха; проверяется состояние контактов, крепежа, изоляции, маркировки клемм;
c) периодически проверять, очищать и закреплять металлические конструкции, трубы с электропроводкой, трубопроводы сжатого воздуха, смазывать вращающиеся части приводов, добавлять смазку в подшипники электродвигателя;
d) верные ответы 1, 2 и 3.

9. Как производят оценку магнитных свойств порошков ПЖ4М, ПЖ4ОМ, ПЖВ-160, ПЖВ5-71, ЛЮМАГПОР-5?
a) с помощью прибора МФ-10СП;
b) методом и прибором магнито-весовой пробы;
c) с помощью изделий с естественными дефектами;
d) верные ответы 1 и 2.

10. Назовите условные уровни чувствительности магнитопорошкового метода контроля объектов железнодорожного транспорта (h, l -минимальная ширина раскрытия и максимальная протяженность условного дефекта, Ra - шероховатость поверхности изделия).
a) уровень А - h = 2 мкм; l = 0,5 мм; Rа ≤ 2,5 мкм; уровень Б - h = 10 мкм; l = 0,5 мм; Rа ≤ 10 мкм; уровень В - h = 25 мкм; l = 0,5 мм; Rа ≤ 10 мкм;
b) уровень Д - h = 5 мкм; l = 1 мм; Rа ≤ 15 мкм; уровень Е - h = 45 мкм; l = 0,4 мм; Rа ≤ 10 мкм;
c) при выявлении подповерхностных дефектов, а также при шероховатости поверхности Rа > 10 мкм условная чувствительность метода не нормируется;
d) верные ответы 1 и 3.

11. Когда и как часто проверяется качество магнитной суспензии с помощью прибора МФ-10СП (либо подобных ему) и с помощью стандартных образцов предприятия?
a) непосредственно после приготовления;
b) регулярно по мере применения;
c) не реже одного раза в неделю;
d) верные ответы 1 и 2.

12. Что такое дефектограмма?
a) изображение части изделия с индикаторным рисунком выявленных дефектов;
b) чертеж детали с указанием участков, подверженных трещинообразованию;
c) эскиз детали с указанием положения при намагничивании;
d) эскиз детали с изображением проконтролированных участков.

13. При каком отношении Нn/Нt, где Нn, Нt - соответственно нормальная и тангенциальная составляющие намагничивающего поля, выявление дефектов в изделиях магнитопорошковым методом практически невозможно?
a) 0 < Нn/Нt ≤ 1;
b) 1 < Нn/Нt ≤ 2;
c) 2 < Нn/Нt ≤ 3;
d) 3 < Нn/Нt.

14. Каков вид индикаторного рисунка над усталостной трещиной в изделии?
a) резко очерченный четкий валик магнитного порошка по всей длине трещины;
b) скопление порошка в виде четких извилистых рельефных линий;
c) скопление порошка в виде тонких четких линий, представляющих собой сетку или короткие черточки;
d) скопление порошка в виде нечеткого валика с расплывчатыми границами или в виде пятна.

15. Каков вид индикаторного рисунка над шлифовочными и термическими трещинами в изделии?
a) резко очерченный четкий валик магнитного порошка по всей длине трещины;
b) скопление порошка в виде четких рельефных извилистых линий;
c) скопление порошка в виде тонких четких линий, представляющих собой сетку или короткие черточки;
d) скопление порошка в виде нечеткого валика с расплывчатыми границами или в виде пятна.

16. Каков вид индикаторного рисунка над пленами и закатами в изделии?
a) скопление порошка в виде нечеткого валика с расплывчатыми границами или в виде пятна;
b) скопление порошка в виде валика по границам плен и закатов, четко очерчивающего их форму;
c) скопление порошка в виде четких рельефных извилистых линий;
d) скопление порошка в виде тонких четких линий, представляющих собой сетку или короткие черточки.

17. В каких случаях и в каких местах изделия могут образовываться ложные осаждения магнитного порошка?
a) если контролируемое изделие до нанесения на него магнитного порошка или магнитной суспензии соприкасалось с другим намагниченным изделием;
b) по границам зон термического влияния сварки, в околошовной зоне, а также по границам накатаных и ненакатаных участков поверхности изделия;
c) в местах резкого уменьшения сечения изделия; скопления мест, имеющих острые края;
d) верные ответы 1, 2 и 3.

18. Магнитопорошковый контроль с применением вращающегося магнитного поля эффективен, если деталь выполнена из материала с коэрцитивной силой Hc:
a) Hc ≥ 10 А/см;
b) Hc ≥ 20 А/см;
c) Hc ≤ 10 А/см;
d) Hc ≤ 20 А/см.

19. В соответствии с ГОСТ 21105-87 магнитопорошковый метод может применяться для неразрушающего контроля деталей, изделий и полуфабрикатов из ферромагнитных материалов с относительной магнитной проницаемостью mr:
a) mr < 5;
b) mr≥40;
c) 5 ≤ mr < 10;
d) 10 ≤ mr < 40.

20. Что может вызвать ложную индикацию?
a) соединения между неодинаковыми металлами;
b) аустенитная полосчатость;
c) резкое изменение сечения детали;
d) все перечисленные в 1, 2 и 3 причины.

21. Продольное (полюсное) намагничивание изделий при их магнитопорошковом контроле производится:
a) по участкам с помощью электроконтактов;
b) соленоидом;
c) центральным проводником с электрическим током, размещенным внутри полого цилиндрического изделия;
d) пропусканием электрического тока вдоль контролируемого изделия.

22. Какие из перечисленных факторов могут вызвать ложную индикацию при контроле изделий магнитопорошковым методом?
a) соединения между неодинаковыми металлами;
b) сварные соединения;
c) границы во внутренней структуре;
d) все перечисленные в 1, 2, 3 факторы.

23. Какие из перечисленных факторов влияют на чувствительность магнитопорошкового контроля изделий?
a) магнитные характеристики, форма, размеры изделий;
b) характеристика выявляемых дефектов, чистота контролируемой поверхности изделий, режим их контроля;
c) характеристика применяемого магнитного порошка, способ нанесения индикатора на поверхность изделия, его освещенность;
d) все перечисленные в 1, 2, 3 факторы.

24. Укажите правильную последовательность операций при магнитопорошковом контроле объектов (ОК): 1 - намагничивание ОК; 2 - подготовка ОК к контролю; 3 - нанесение индикатора на ОК; 4 - осмотр ОК и разбраковка;
a) 2, 1, 3, 4;
b) 1, 2, 3, 4;
c) 2, 3, 1, 4;
d) 3, 2, 1, 4.

25. При проведении многослойной сварки корневой шов должен выполняться:
a) Допускается проводить тем же материалом , что и последующие слои
b) Менее пластичными материалами, чем последующие слои
c) Более пластичными материалами, чем последующие слои
d) Материал корневого шва не имеет существенного влияния

26. Дефектоскопист должен обеспечиваться следующими средствами индивидуальной защиты (в зимний период времени):
a) Курткой на утепляющей подкладке
b) Рукавицами комбинированными
c) Перчатками хлопчатобумажными в комплекте с перчатками резиновыми
d) Варианты а) и b) и c)

27. Дефектоскописту запрещается приступать к работе:
a) Без средств индивидуальной защиты
b) Без установленных защитных ограждений
c) Без проверки диэлектрических перчаток, галош, резиновых и диэлектрических ковров на отсутсвие механических повреждений и наличия штампа поверки на перчатках и галошах
d) Все вышеприведенные варианты верны

28. Запрещается использование дефектоскопа с:
a) Разбитым или поврежденным корпусом
b) Поврежденной изоляцией катушек и отдельных токопроводящих элементов
c) Поврежденными соединительными проводами и сетевыми выключателями
d) Все вышеприведенные варианты верны

29. Использование дефектоскопа с разбитым или поврежденным корпусом:
a) Разрешается
b) Запрещается
c) Разрешается по указанию вышестоящего лица (не ниже бригадира)
d) Варианты а) и с)

30. Шероховатость поверхности – это:
a) Совокупность периодических неровностей с относительно большими шагами на участке , длина которого превышает нормированную базовую длину
b) Совокупность периодических неровностей с относительно малыми шагами на базовой длине
c) Совокупность периодических неровностей с относительно большими шагами на базовой длине
d) Варианты a, b

31. Волнистость поверхности – это:
a) Совокупность периодических неровностей с относительно большими шагами на участке , длина которого превышает нормированную базовую длину
b) Совокупность периодических неровностей с относительно малыми шагами на базовой длине
c) Совокупность периодических неровностей с относительно малыми шагами на длине, превышающей базовую
d) Варианты a, b

END

## 7-й_сектор
1. Недопустимые дефекты поверхности сварных труб?
a) трещины, плены, закаты, глубокие риски, непровары;
b) рябизна, забoины, вмятины, мелкие риски, тонкий слой окалины;
c) грат до 0.5 мм на наружной и внутренней поверхностях труб;
d) поперечный шов на трубе.

2. Основная нормативно-техническая документация на магнитный неразрушающий контроль деталей и узлов подвижного железнодорожного состава, рельсовых путей, мостов?
a) ГОСТ 21105-87 "Контроль неразрушающий. Магнитопорошковый метод"; ГОСТ 20104-75 "Контроль неразрушающий. Феррозондовый метод";
b) инструкция по магнитному контролю деталей подвижного состава метрополитенов - Цметро ТЭ-2/96;
c) технологическая инструкция по испытанию на растяжение и неразрушающему контролю деталей вагонов (магнитопорошковый, вихретоковый, феррозондовый методы) – ЦВ-0118;
d) верные ответы 1, 2 и 3.

3. Какие правила по технике безопасности необходимо соблюдать при работе с магнитопорошковыми дефектоскопическими устройствами?
a) в процессе работы на устройствах категорически запрещается касаться токоведущих и движущихся частей, электропневматических приводов, вращающихся частей механизмов;
b) необходимо следить за состоянием и креплением намагничивающих контуров, выполнять правила техники безопасности работы на электроустановках с низким напряжением;
c) все неисправности в устройстве устраняет дежурный или специально прикрепленный электромонтер, а уход за всем оборудованием осуществляют выделенные для этого специалисты. После окончания работы все устройства и аппаратура должны быть выключены и переведены в нерабочее состояние;
d) верные ответы 1, 2 и 3.

4. Каким образом следует намагничивать цилиндрическое изделие с центральным отверстием при контроле продольных наружных дефектов и возможно наименьшей силе электрического тока?
a) с помощью стержня или проводника, расположенных в сквозном отверстии изделия;
b) посредством пропускания электрического тока по тороидальной обмотке из нескольких витков кабеля;
c) с помощью соленоида;
d) верно 2, 3.

5. Основные особенности магнитопорошкового контроля сварных соединений без снятия валика усиления шва.
a) напряженность намагничивающего поля при контроле сварных соединений изделий без снятия валика усиления шва при заданной условной чувствительности (А, Б, В) устанавливается на основании характеристик валика усиления шва;
b) магнитная индукция в изделии вблизи валика усиления шва должна быть выше по сравнению с магнитной индукцией в валике усиления шва настолько, насколько толщина изделия вместе с высотой валика усиления шва больше его толщины вне сварного шва;
c) наибольший уровень условной чувствительности при контроле сварных соединений с неснятым валиком усиления шва, выполненных в автоматизированном режиме, - Б и В, а соединений, выполненных ручной сваркой,- В;
d) верно 1, 2, 3.

6. При осмотре деталей, обработанных магнитолюминесцентной суспензией, в ультрафиолетовом свете УФ–облученность осматриваемой поверхности должна быть:
a) ≥2000 мкВт/см2;
b) 100 мкВт/ см2;
c) 7000 мкВт/ см2;
d) 10 мкВт/ см2.

7. Какой материал является индикатором магнитных полей рассеяния при контроле изделий магнитопорошковым методом?
a) тонко измельченные ферромагнитные частицы, имеющие низкую коэрцитивную силу и высокую остаточную намагниченность;
b) тонко измельченные ферромагнитные частицы, имеющие высокую магнитную проницаемость и низкую остаточную намагниченность;
c) красное маслянистое вещество с хорошей проникающей способностью;
d) металлические стружки и опилки.

8. Какие мероприятия должны выполняться при уходе за магнитопорошковыми дефектоскопическими устройствами на предприятиях железнодорожного транспорта?
a) производить периодические осмотр и ремонт дефектоскопических устройств и узлов, но не реже одного раза в месяц;
b) производить периодические продувания пневмосистем стендов для намагничивания деталей, отсечки и сбрасывания колесных пар, при этом необходимо открывать спускные вентили влагоотделителей пневмосистем. Во время осмотра все устройства должны быть отключены от электросети и воздушной магистрали цеха; проверяется состояние контактов, крепежа, изоляции, маркировки клемм;
c) периодически проверять, очищать и закреплять металлические конструкции, трубы с электропроводкой, трубопроводы сжатого воздуха, смазывать вращающиеся части приводов, добавлять смазку в подшипники электродвигателя;
d) верные ответы 1, 2 и 3.

9. Как производят оценку магнитных свойств порошков ПЖ4М, ПЖ4ОМ, ПЖВ-160, ПЖВ5-71, ЛЮМАГПОР-5?
a) с помощью прибора МФ-10СП;
b) методом и прибором магнито-весовой пробы;
c) с помощью изделий с естественными дефектами;
d) верные ответы 1 и 2.

10. Назовите условные уровни чувствительности магнитопорошкового метода контроля объектов железнодорожного транспорта (h, l -минимальная ширина раскрытия и максимальная протяженность условного дефекта, Ra - шероховатость поверхности изделия).
a) уровень А - h = 2 мкм; l = 0,5 мм; Rа ≤ 2,5 мкм; уровень Б - h = 10 мкм; l = 0,5 мм; Rа ≤ 10 мкм; уровень В - h = 25 мкм; l = 0,5 мм; Rа ≤ 10 мкм;
b) уровень Д - h = 5 мкм; l = 1 мм; Rа ≤ 15 мкм; уровень Е - h = 45 мкм; l = 0,4 мм; Rа ≤ 10 мкм;
c) при выявлении подповерхностных дефектов, а также при шероховатости поверхности Rа > 10 мкм условная чувствительность метода не нормируется;
d) верные ответы 1 и 3.

11. Когда и как часто проверяется качество магнитной суспензии с помощью прибора МФ-10СП (либо подобных ему) и с помощью стандартных образцов предприятия?
a) непосредственно после приготовления;
b) регулярно по мере применения;
c) не реже одного раза в неделю;
d) верные ответы 1 и 2.

12. Что такое дефектограмма?
a) изображение части изделия с индикаторным рисунком выявленных дефектов;
b) чертеж детали с указанием участков, подверженных трещинообразованию;
c) эскиз детали с указанием положения при намагничивании;
d) эскиз детали с изображением проконтролированных участков.

13. При каком отношении Нn/Нt, где Нn, Нt - соответственно нормальная и тангенциальная составляющие намагничивающего поля, выявление дефектов в изделиях магнитопорошковым методом практически невозможно?
a) 0 < Нn/Нt ≤ 1;
b) 1 < Нn/Нt ≤ 2;
c) 2 < Нn/Нt ≤ 3;
d) 3 < Нn/Нt.

14. Каков вид индикаторного рисунка над усталостной трещиной в изделии?
a) резко очерченный четкий валик магнитного порошка по всей длине трещины;
b) скопление порошка в виде четких извилистых рельефных линий;
c) скопление порошка в виде тонких четких линий, представляющих собой сетку или короткие черточки;
d) скопление порошка в виде нечеткого валика с расплывчатыми границами или в виде пятна.

15. Каков вид индикаторного рисунка над шлифовочными и термическими трещинами в изделии?
a) резко очерченный четкий валик магнитного порошка по всей длине трещины;
b) скопление порошка в виде четких рельефных извилистых линий;
c) скопление порошка в виде тонких четких линий, представляющих собой сетку или короткие черточки;
d) скопление порошка в виде нечеткого валика с расплывчатыми границами или в виде пятна.

16. Каков вид индикаторного рисунка над пленами и закатами в изделии?
a) скопление порошка в виде нечеткого валика с расплывчатыми границами или в виде пятна;
b) скопление порошка в виде валика по границам плен и закатов, четко очерчивающего их форму;
c) скопление порошка в виде четких рельефных извилистых линий;
d) скопление порошка в виде тонких четких линий, представляющих собой сетку или короткие черточки.

17. В каких случаях и в каких местах изделия могут образовываться ложные осаждения магнитного порошка?
a) если контролируемое изделие до нанесения на него магнитного порошка или магнитной суспензии соприкасалось с другим намагниченным изделием;
b) по границам зон термического влияния сварки, в околошовной зоне, а также по границам накатаных и ненакатаных участков поверхности изделия;
c) в местах резкого уменьшения сечения изделия; скопления мест, имеющих острые края;
d) верные ответы 1, 2 и 3.

18. Магнитопорошковый контроль с применением вращающегося магнитного поля эффективен, если деталь выполнена из материала с коэрцитивной силой Hc:
a) Hc ≥ 10 А/см;
b) Hc ≥ 20 А/см;
c) Hc ≤ 10 А/см;
d) Hc ≤ 20 А/см.

19. В соответствии с ГОСТ 21105-87 магнитопорошковый метод может применяться для неразрушающего контроля деталей, изделий и полуфабрикатов из ферромагнитных материалов с относительной магнитной проницаемостью μr:
a) μr < 5;
b) μr≥40;
c) 5 ≤ μr < 10;
d) 10 ≤ μr < 40.

20. Что может вызвать ложную индикацию?
a) соединения между неодинаковыми металлами;
b) аустенитная полосчатость;
c) резкое изменение сечения детали;
d) все перечисленные в 1, 2 и 3 причины.

21. Продольное (полюсное) намагничивание изделий при их магнитопорошковом контроле производится:
a) по участкам с помощью электроконтактов;
b) соленоидом;
c) центральным проводником с электрическим током, размещенным внутри полого цилиндрического изделия;
d) пропусканием электрического тока вдоль контролируемого изделия.

22. Какие из перечисленных факторов могут вызвать ложную индикацию при контроле изделий магнитопорошковым методом?
a) соединения между неодинаковыми металлами;
b) сварные соединения;
c) границы во внутренней структуре;
d) все перечисленные в 1, 2, 3 факторы.

23. Какие из перечисленных факторов влияют на чувствительность магнитопорошкового контроля изделий?
a) магнитные характеристики, форма, размеры изделий;
b) характеристика выявляемых дефектов, чистота контролируемой поверхности изделий, режим их контроля;
c) характеристика применяемого магнитного порошка, способ нанесения индикатора на поверхность изделия, его освещенность;
d) все перечисленные в 1, 2, 3 факторы.

24. Укажите правильную последовательность операций при магнитопорошковом контроле объектов (ОК): 1 - намагничивание ОК; 2 - подготовка ОК к контролю; 3 - нанесение индикатора на ОК; 4 - осмотр ОК и разбраковка;
a) 2, 1, 3, 4;
b) 1, 2, 3, 4;
c) 2, 3, 1, 4;
d) 3, 2, 1, 4.

25. При проведении многослойной сварки корневой шов должен выполняться:
a) Допускается проводить тем же материалом , что и последующие слои
b) Менее пластичными материалами, чем последующие слои
c) Более пластичными материалами, чем последующие слои
d) Материал корневого шва не имеет существенного влияния

26. Дефектоскопист должен обеспечиваться следующими средствами индивидуальной защиты (в зимний период времени):
a) Курткой на утепляющей подкладке
b) Рукавицами комбинированными
c) Перчатками хлопчатобумажными в комплекте с перчатками резиновыми
d) Варианты а) и b) и c)

27. Дефектоскописту запрещается приступать к работе:
a) Без средств индивидуальной защиты
b) Без установленных защитных ограждений
c) Без проверки диэлектрических перчаток, галош, резиновых и диэлектрических ковров на отсутсвие механических повреждений и наличия штампа поверки на перчатках и галошах
d) Все вышеприведенные варианты верны

28. Запрещается использование дефектоскопа с:
a) Разбитым или поврежденным корпусом
b) Поврежденной изоляцией катушек и отдельных токопроводящих элементов
c) Поврежденными соединительными проводами и сетевыми выключателями
d) Все вышеприведенные варианты верны

29. Использование дефектоскопа с разбитым или поврежденным корпусом:
a) Разрешается
b) Запрещается
c) Разрешается по указанию вышестоящего лица (не ниже бригадира)
d) Варианты а) и с)

30. Шероховатость поверхности – это:
a) Совокупность периодических неровностей с относительно большими шагами на участке , длина которого превышает нормированную базовую длину
b) Совокупность периодических неровностей с относительно малыми шагами на базовой длине
c) Совокупность периодических неровностей с относительно большими шагами на базовой длине
d) Варианты a, b

31. Волнистость поверхности – это:
a) Совокупность периодических неровностей с относительно большими шагами на участке , длина которого превышает нормированную базовую длину
b) Совокупность периодических неровностей с относительно малыми шагами на базовой длине
c) Совокупность периодических неровностей с относительно малыми шагами на длине, превышающей базовую
d) Варианты a, b

END

## 8-й_сектор
1. Основная нормативно-техническая документация на магнитный неразрушающий контроль деталей и узлов подвижного железнодорожного состава, рельсовых путей, мостов?
a) ГОСТ 21105-87 "Контроль неразрушающий. Магнитопорошковый метод"; ГОСТ 20104-75 "Контроль неразрушающий. Феррозондовый метод";
b) инструкция по магнитному контролю деталей подвижного состава метрополитенов - Цметро ТЭ-2/96;
c) технологическая инструкция по испытанию на растяжение и неразрушающему контролю деталей вагонов (магнитопорошковый, вихретоковый, феррозондовый методы) – ЦВ-0118;
d) верные ответы 1, 2 и 3.

2. Какие правила по технике безопасности необходимо соблюдать при работе с магнитопорошковыми дефектоскопическими устройствами?
a) в процессе работы на устройствах категорически запрещается касаться токоведущих и движущихся частей, электропневматических приводов, вращающихся частей механизмов;
b) необходимо следить за состоянием и креплением намагничивающих контуров, выполнять правила техники безопасности работы на электроустановках с низким напряжением;
c) все неисправности в устройстве устраняет дежурный или специально прикрепленный электромонтер, а уход за всем оборудованием осуществляют выделенные для этого специалисты. После окончания работы все устройства и аппаратура должны быть выключены и переведены в нерабочее состояние;
d) верные ответы 1, 2 и 3.

3. Назовите некоторые детали вагонов, подлежащие магнитопорошковому контролю.
a) ось колесной пары; внутренние и наружные кольца подшипников, напрессованных на шейки оси; цельнокатаное колесо; сепаратор подшипника; ролики подшипников;
b) корпус автосцепки; крюк тяговый; рессоры; коленчатый вал дизеля; шатун дизеля;
c) ось вагонная; тяговой хомут автосцепки; боковая рама тележек;
d) верные ответы 1, 2 и 3.

4. Основные причины возникновения поверхностных трещин в деталях подвижного состава железнодорожного транспорта?
a) длительное воздействие на детали знакопеременных нагрузок, являющихся источником образования усталостных трещин;
b) нарушение режимов шлифовки и термообработки деталей, приводящее к появлению на их поверхности шлифовочных и закалочных трещин;
c) нарушение технологии сварки и наплавки деталей, приводящее к возникновению сварочных трещин;
d) верные ответы 1, 2 и 3.

5. В соответствии с ГОСТ 21105-87 магнитопорошковый метод может применяться для неразрушающего контроля деталей, изделий и полуфабрикатов из ферромагнитных материалов с относительной магнитной проницаемостью μr:
a) μr < 15;
b) μr ≥ 40;
c) 15 ≤ μr < 30;
d) 30 ≤ μr < 40.

6. Почему продольное намагничивание изделий называют также полюсным?
a) потому что на ферромагнитные частицы, нанесенные на контролируемое изделие, существенное влияние оказывает магнитное поле земли;
b) потому что при контроле изделия на его поверхности образуются магнитные полюсы: северный и южный;
c) потому что при контроле используются подковообразные магниты;
d) потому что при контроле изделия магнитное поле эемли не оказывает на него влияние.

7. Какие типы порошков применяются для контроля деталей подвижного состава и каким требованиям они должны отвечать?
a) порошки ПЖ40М и ПЖ4М, состоящие на (90...95) % из чистого железа, они должны быть испытаны методом магнито-весовой пробы;
b) порошок железный очень мелкий ПЖ40М содержит частицы железа размером не более (50...55) мкм в поперечнике, предназначен для приготовления суспензий (200 граммов на 1 литр жидкой основы);
c) порошок железный мелкий ПЖ4М содержит частицы железа размером (70...75) мкм в поперечнике, применяется только в сухом виде для контроля изделий с темной поверхностью, окрашен в серый цвет [добавка по весу: (15...20) % окиси цинка или (10...15) % двуокиси титана - в качастве красителя];
d) верные ответы 1, 2 и 3.

8. Каковы причины образования усталостных трещин в зоне выточки (галтели) внутренних колец подшипников?
a) грубые риски, остающиеся после токарной обработки колец подшипников;
b) термические надрывы в результате нарушений режима термообработки колец подшипников;
c) повышенные динамические нагрузки на подшипники в буксах, создаваемые подвеской редуктора;
d) верные ответы 1, 2 и 3.

9. Назовите основные блоки устройства для контроля осей колесных пар и внутренних колец подшипников без их демонтажа с шеек оси.
a) выпрямитель, конденсаторная батарея, выключатель конденсаторной батареи;
b) силовой диод, контактная головка, разъемный соленоид;
c) намагничивающее и размагничивающее устройства;
d) верные ответы 1, 2 и 3.

10. Назовите детали подвижного состава железнодорожного транспорта, подлежащие обязательному контролю магнитопорошковыми дефектоскопами:
a) оси колесных пар всех типов, бандажи колесных пар, детали экипажа и упряжи;
b) валы главных генераторов, роторов турбин, тяговых двигателей, вспомогательных машин;
c) коленчатые валы дизелей и компрессоров, шатуны, шатунные болты, стержни клапанов, шестерни, детали рычажной передачи тормозов;
d) верные ответы 1, 2 и 3.

11. Назовите типы магнитопорошковых дефектоскопов, применяемых для контроля деталей подвижного состава железнодорожного транспорта.
a) переносные дефектоскопы типа ДКМ, ДГС, ДП-ЦНИИ, ДКМ-1Б, ДГЭ;
b) дефектоскопы МД12-ПШ, МД-12ПЭ, МД-12ПС, МД-13ПР;
c) стационарные дефектоскопы типа ДГН, ЦНИИ с разъемным соленоидом;
d) верные ответы 1, 2 и 3.

12. Как часто дефектоскописты, которые контролируют детали подвижного состава метрополитенов, должны проходить переаттестацию?
a) один раз в год и после перерыва в работе более трех месяцев;
b) в случае окончания срока действия квалификационного удостоверения и после перерыва в работе более одного года;
c) один раз в три года и после перерыва в работе более девяти месяцев;
d) один раз в четыре года и после перерыва в работе более шести месяцев.

13. Назовите некоторые вспомогательные средства для магнитопорошкового контроля деталей подвижного состава железнодорожного транспорта.
a) МФ-23И (магнитометр для измерения напряженности магнитного поля от 18 А/см до 8000 А/см); МПУ-1 (миллитесламер для измерения индукции - напряженности магнитного поля от 0 до 200 мТл или от 0 до 600 А/см);
b) МФ-10СП (проверка качества магнитных порошков и суспензий условной чувствительности);
c) Ю-116, Ю-117 (люксметр для измерения освещенности контролируемой поверхности, создаваемой лампами накаливания, люминесцентными лампами и естественным светом); НД-В-3Л (ультрафиолетовый облучатель для освещения контролируемой поверхности при использовании люминесцентных индикаторов); ВПК-2 (вискозиметр капиллярный стеклянный для определения кинематической вязкости дисперсионной среды суспензий);
d) верные ответы 1, 2 и 3.

14. Как следует контролировать магнитопорошковым методом кольца, полые цилиндры, хомуты и другие детали с отверстиями?
a) циркулярным намагничиванием путем пропускания электрического тока по кабелю или стержню, вставленным в отверстие детали, или по кабелю, намотанному на деталь тороидально;
b) кабель или стержень располагаются в отверстии детали строго аксиально (по центру), так как при их смещении могут возникнуть на контролируемой поверхности детали местные магнитные полюса, на которых скапливается магнитный порошок;
c) способ контроля (приложенного поля или остаточной намагниченности) выбирается в зависимости от магнитных характеристик, размеров, формы контролируемой детали и от величины электрического тока, который может обеспечить дефектоскоп;
d) верные ответы 1, 2 и 3.

15. Каков вид индикаторного рисунка над подповерхностными дефектами в изделии?
a) резко очерченный четкий валик магнитного порошка по всей длине трещины;
b) скопление порошка в виде четких рельефных извилистых линий;
c) скопление порошка в виде тонких четких линий, представляющих собой сетку или короткие черточки;
d) скопление порошка в виде нечеткого валика с расплывчатыми границами или в виде пятна.

16. Какой величины в А/см допустима остаточная намагниченность вагонных деталей JД и колец подшипников JП после их размагничивания?
a) JД ≤ 5, JП ≤ 1;
b) 5 < JД ≤ 7, 1 < JП ≤ 2;
c) 7 < JД ≤ 10, 2 < JП ≤ 3;
d) 10 < JД ≤ 20, 3 < JП ≤ 5.

17. По какой формуле определяется сила тока I [А] в случае циркулярного намагничивания деталей с круглым сечением (Н– напряженность магнитного поля, D– наружный диаметр изделия)?
a) I=3HD;
b) I=5HD/4;
c) I=0.3HD;
d) I=2HD.

18. Осаждение порошка в местах, где отсутствует несплошность материала, называется:
a) ложный дефект;
b) валик порошка;
c) волосовина;
d) трещина.

19. Для приготовления магнитной суспензии количество магнитного порошка на 1 л дисперсионной среды должно быть:
a) 15 ± 5) г/л;
b) (25 ± 5 )г/л;
c) (4 ± 1 )г/л;
d) (30 ± 5) г/л.

20. Для приготовления люминесцентной суспензии количество магнитного порошка на 1 л дисперсионной среды должно быть:
a) (10 ± 5) г/л;
b) (25 ± 5) г/л;
c) (4 ± 1) г/л;
d) (15 ± 5) г/л.

21. Если ЦВ-0118«Інструкція з неруйнівного контролю деталей та вузів вагонів магніто порошковим, вхирострумовим та ферозондовим методами та з випробування на розтягання» предусматривается контроль одних и тех же деталей разными видами контроля, то предприятие имеет право выполнять контроль::
a) Только одним из методов, в зависимости от наличия средств контроля и подготовки специалистов (при условии что комплексный контроль согласно действующей НТД двумя и более методами не является обязательным)
b) Только одним из методов, в зависимости от наличия средств контроля и подготовки специалистов
c) Всеми предусмотренными в ЦВ-0118методами
d) Все вышеприведенные варианты неверны

22. Каким дефектоскопом проводиться МПК верхних и нижних углов замка и замкодержателя (согласно требований ЦВ-0118«Інструкція з неруйнівного контролю деталей та вузів вагонів магніто порошковим, вхирострумовим та ферозондовим методами та з випробування на розтягання»):
a) МД-12ПС
b) МД-12ПШ
c) МД-17П
d) ПМД-70

23. Каким способом проводиться МПК деталей с резьбой, круглых деталей диаметром меньше 100 мм (согласно требований ЦВ-0118«Інструкція з неруйнівного контролю деталей та вузів вагонів магніто порошковим, вхирострумовим та ферозондовим методами та з випробування на розтягання»):
a) мокрым
b) сухим
c) не имеет значения
d) по усмотрению дефектоскописта

24. Методы контроля деталей автосцепного устройства (согласно требований ЦВ-0118«Інструкція з неруйнівного контролю деталей та вузів вагонів магніто порошковим, вхирострумовим та ферозондовим методами та з випробування на розтягання»):
a) Капиллярный контроль
b) Магнитопорошковый контроль
c) Метод магнитной памяти металла
d) Ультразвуковой контроль

25. Виды работ, при выполнении которых дефектоскопируются : корпус автосцепки, тяговый хомут, клин тягового хомута, стяжной болт, маятниковая подвеска (согласно требований ЦВ-0118«Інструкція з неруйнівного контролю деталей та вузів вагонів магніто порошковим, вхирострумовим та ферозондовим методами та з випробування на розтягання»):
a) текущий ремонт
b) плановый ремонт
c) при ремонте сваркой
d) после отцепки вагона по любой причине (по указанию осмотрщика вагонов)

26. Какие детали не подвергаются МПК (согласно требований ЦВ-0118«Інструкція з неруйнівного контролю деталей та вузів вагонів магніто порошковим, вхирострумовим та ферозондовим методами та з випробування на розтягання»):
a) Корпус автосцепки
b) тяговый хомут
c) клин тягового хомута
d) корпус фрикционного аппарата

27. Какие детали после проведения МПК необходимо размагничивать (согласно требований ЦВ-0118«Інструкція з неруйнівного контролю деталей та вузів вагонів магніто порошковим, вхирострумовим та ферозондовим методами та з випробування на розтягання»):
a) находящиеся в контакте между собой
b) посторонние детали
c) все детали которые подвергались МПК
d) выборочные детали, по усмотрению дефектоскописта

28. Какой порошок применяется при приготовлении суспензии (согласно требований ЦВ-0118«Інструкція з неруйнівного контролю деталей та вузів вагонів магніто порошковим, вхирострумовим та ферозондовим методами та з випробування на розтягання»):
a) ПЖВ5-160
b) ПЖВ5-71
c) ПЖВ5
d) ПЖВ-100

29. Состав суспензии для МПК массово применяемой на ж/д Украины (согласно требований ЦВ-0118«Інструкція з неруйнівного контролю деталей та вузів вагонів магніто порошковим, вхирострумовим та ферозондовим методами та з випробування на розтягання»):
a) Порошок ПЖВ5-160 и Масло трансформаторное
b) порошок ПЖВ-5-71 и масло трансформаторное
c) порошок ПЖВ5-160
d) вода

30. Каким прибором измеряется напряженность магнитного поля (согласно требований ЦВ-0118«Інструкція з неруйнівного контролю деталей та вузів вагонів магніто порошковим, вхирострумовим та ферозондовим методами та з випробування на розтягання»).
a) Амперметр
b) миллитесламетр ТП2-2У
c) микрометр
d) люксметр

31. Какая должна быть поверхность при проведении МПК (согласно требований ЦВ-0118«Інструкція з неруйнівного контролю деталей та вузів вагонів магніто порошковим, вхирострумовим та ферозондовим методами та з випробування на розтягання»):
a) Мокрая
b) Сухая
c) не имеет значения
d) Окрашенная

32. Каким образом располагается деталь при МПК суспензией (согласно требований ЦВ-0118«Інструкція з неруйнівного контролю деталей та вузів вагонів магніто порошковим, вхирострумовим та ферозондовим методами та з випробування на розтягання»):
a) горизонтально
b) под углом не менее 10 градусов
c) под углом около 45 градусов
d) не имеет значения

33. Материал при изготовлении приспособлений при МПК (согласно требований ЦВ-0118«Інструкція з неруйнівного контролю деталей та вузів вагонів магніто порошковим, вхирострумовим та ферозондовим методами та з випробування на розтягання»):
a) магнитный
b) не магнитный
c) не имеет значения
d) используется только дерево

34. Как определить качество магнитного индикатора (согласно требований ЦВ-0118«Інструкція з неруйнівного контролю деталей та вузів вагонів магніто порошковим, вхирострумовим та ферозондовим методами та з випробування на розтягання»):
a) нанести индикатор на намагниченный контрольный образец и сравнить индикаторный рисунок с рисунком дефектограммы.
b) визуальный осмотр индикаторного рисунка
c) по рабочей детали
d) с использованием стандартных образцов для МПК выпускаемых серийно

35. Средства контроля боковых рам и надресорных балок (согласно требований ЦВ-0118«Інструкція з неруйнівного контролю деталей та вузів вагонів магніто порошковим, вхирострумовим та ферозондовим методами та з випробування на розтягання»):
a) МД12-ПЕ
b) МД14-ПКМ
c) МД12-ПС
d) МД-17П

36. Средства МПК контроля оси колесной пары в сборе (согласно требований ЦВ-0118«Інструкція з неруйнівного контролю деталей та вузів вагонів магніто порошковим, вхирострумовим та ферозондовим методами та з випробування на розтягання»):
a) МД 14-ПКМ
b) МД –4К
c) МД-15 ПУ
d) МД-17П

37. Какой допускается использовать порошок для необработанных поверхностей Rz > 160 мкм (согласно требований ЦВ-0118«Інструкція з неруйнівного контролю деталей та вузів вагонів магніто порошковим, вхирострумовим та ферозондовим методами та з випробування на розтягання»):
a) ПЖВ 5-160
b) ПЖВ 5-50
c) ПЖВ 5-20
d) ПЖВ 5-71 (сухий)

38. Какое количество смешивают масла трансформаторного и железного порошка ПЖВ 5- 71 для приготовления суспензии (согласно требований ЦВ-0118«Інструкція з неруйнівного контролю деталей та вузів вагонів магніто порошковим, вхирострумовим та ферозондовим методами та з випробування на розтягання»):
a) (180 ± 20) г + 1 литр
b) (140 ± 20) г + 1 литр
c) (100 ± 20) г + 1 литр
d) (50 ± 20) г + 1 литр

39. При изготовлении суспензий для проведения МПК согласно ЦВ-0118«Інструкція з неруйнівного контролю деталей та вузів вагонів магніто порошковим, вхирострумовим та ферозондовим методами та з випробування на розтягання» дисперсионная среда (трансформаторное масло) должна быть:
a) С вязкостью не большей 90 сСт при температурі навколишнього середовища 20 0С
b) С вязкостью не большей 36 сСт при температурі навколишнього середовища 35 0С
c) С вязкостью не большей 36 сСт при температурі навколишнього середовища 20 0С
d) Вязкость дисперсионной среды не имеет значения

40. Контрольные образцы предприятия с естественными дефектами, которые предназначены для проверки работоспособности дефектоскопов перед началом смены отбирают (согласно ЦВ-0118«Інструкція з неруйнівного контролю деталей та вузів вагонів магніто порошковим, вхирострумовим та ферозондовим методами та з випробування на розтягання»):
a) Из числа вагонных деталей с любыми дефектами в контролируемой зоне
b) Из числа вагонных деталей с дефектами невидымыми невооруженным глазом
c) Из числа локомотивных с дефектами невидымыми невооруженным глазом
d) Все вышеприведенное верно

41. Вагонная деталь считается годной для использования ее в качестве Контрольного образца предприятия, если:
a) При осмотре невооруженным глазом дефект на ее поверхности невидим
b) При осмотре невооруженным глазом дефект на ее поверхности почти не видим
c) При повторном нанесении магнитного индикатора после размагничивания детали – валик над дефектом не образовывается
d) Варианты а) и с)

42. Дефектограмма Контрольного образца предприятия для МПК может быть в виде (согласно ЦВ-0118 «Інструкція з неруйнівного контролю деталей та вузів вагонів магніто порошковим, вхирострумовим та ферозондовим методами та з випробування на розтягання»):
a) Фотографии индикаторного рисунка
b) Отпечатка индикаторного рисунка на прозрачной липкой ленте
c) Ее визуального описания (месторасположения и параметров дефекта) в паспорте на образец
d) Варианты а) и b)

43. Необходимо ли проводить контроль торцов цилиндрических роликов (согласно ЦВ-0118 «Інструкція з неруйнівного контролю деталей та вузів вагонів магніто порошковим, вхирострумовим та ферозондовим методами та з випробування на розтягання»):
a) Да
b) Нет
c) В исключительных случаях (по указанию начальства)
d) На усмотрение дефектоскописта

44. Измерение напряженности магнитного поля выполняют (согласно ЦВ-0118 «Інструкція з неруйнівного контролю деталей та вузів вагонів магніто порошковим, вхирострумовим та ферозондовим методами та з випробування на розтягання»):
a) При поверке (калибровке) средств контроля
b) При проверке режимов намагничивания деталей (определения зон достаточной намагниченности)
c) При проверке степени остаточной намагниченности детали после проведенного размагничивания
d) Все вышеприведенное верно

END